## 修订履历
负极辊切工序控制计划
生效日期 |  | 流程归档后自动生效 |  | 有效日期 | 至下次变更之前
修订履历
序号 | 版本 | 变更内容 |  |  |  | 修订人 | 修订日期
1 | A0 | A样文件首版发行 |  |  |  | 钱建业 | 2024.7.29
2 | B0 | 辊压厚度由(134.0±2.0)um变更为(130.0±2.0)um |  |  |  | 钱建业 | 2024.11.29
3 | B1 | 辊压厚度由(130.0±2.0)um变更为(129.0±2.0)um |  |  |  | 钱建业 | 2025.02.17
4 | B2 | 辊压场地由JS中试Y16变更至JSA4-E6 辊压厚度由(129.0±2.0)um变更为(126.0±2.0)um 分条宽度（含极耳）由（258.5±0.5）mm变更为（258.5±0.8）mm |  |  |  | 钱建业 | 2025.06.17
文件发放
序号 |  | 发放部门 | 发放产线/室 |  |  | 发放工位
1 |  | JSA4-M1工厂-电极B车间 | JSA4-E6 |  |  | 负极辊切工序-1份
2 |  | JSA4-M1工厂-电极B车间检验 | JSA4-E6 |  |  | 负极辊切工序-1份
CALB普通商密

## 负极辊切控制计划
负极辊切工序控制计划 Control Plan of Anode Calendering | [8 empty] | 型号或共同控制计划的编号 Model/ |  |  |  | L246N183A | 文件代号 File NO.
[9 empty] | 工序名称 Process Name |  |  |  | 负极辊切 | 发行版次 REV. | B2
阶段 Stage |  |  | □A 样件 ■B 样件 □C 样件 □试生产 □量产 A-Sample B-Sample C-Sample Pre-production Production | [5 empty] | 适用厂区/产线 Applicable Factory/Line |  |  |  | JSA4-E6
项目名称 Project | L246N183A电池开发项目 |  | 项目编号 Project NO. |  | PM240707 |  | 研发经理 R&D Manager | 郭少华 | 客户名称 Customer |  |  |  | / | 顾客批准/日期 Customer Approval/Date | /
过程编号 Process No. | 过程名称 Process | 生产设备 工装模具 Machine/Tooling/Jig | 特性 characteristics |  |  |  | 方法 Method | [6 empty] | 反应计划 Reaction plan
|  |  | 编号 No. | 产品 Products | 过程 Process | 特殊特性分类 Classification | 产品/过程产品/过程规范/公差 Specification/Tolerance | 评价/测量技术 Evaluation/Measurement | 生产 production |  | 检验 Inspection |  | 控制方法 Control Method
[9 empty] | 样本 Sample |  | 样本 Sample
[9 empty] | 容量 Size | 频率 Frequency | 容量 Size | 频率 Frequency
OP550 | 来料确认 | / | / | 来料单条幅涂覆区宽度 | / | / | （461.6±0.5）mm | 菲林尺 | / | / | 1次 | 每卷 | 1、检验并记录 2、计量定期校验并将校验结果上传至计量管理系统 | 1、对不合格品进行标识隔离. 2、通知质检按照不合格品处理流程处理.
|  | / | / | 表面质量 | / | / | 料区无褶皱，端面无破损 | 目视 | 1次 | 每卷 | / | / | 1、生产换卷确认 | 1、对不合格品进行标识隔离. 2、通知质检按照不合格品处理流程处理.
OP560 | 负极辊切车间环境控制 | 负极辊切一体机大环境 | / | / | 温度 | / | (23.0±5)℃ | 温湿度计 | 100% | 实时 | / | / | 1、点检 2、计量定期校验并将校验结果上传至计量管理系统 | 1、暂停生产； 2、通知动力运行调整空调系统，待环境恢复后启用； 3、对异常品进行追溯隔离，通知工程师.
|  |  | 1 | / | 湿度/露点 | ☆ | ≤20.0%RH | 温湿度计 | 100% | 实时 | / | / | 1、点检 2、计量定期校验并将校验结果上传至计量管理系统 | 1、暂停生产； 2、将在制品进行防护隔离，通知动力运行部门，待环境要求满足时正常生产.
|  |  | 2 | / | 洁净度 | ☆ | 10万级 | 洁净度测试仪 | 100% | 实时 | 1次 | 每班 | 1、点检 2、计量定期校验并将校验结果上传至计量管理系统 | 1、暂停生产； 2、通知动力运行调整空调系统，待环境恢复后启用； 3、对异常品进行追溯隔离，通知工程师.
|  | 负极辊切一体机小环境 | / | / | 温度 | / | (23.0±5)℃ | 温湿度计 | 100% | 实时 | / | / | 1、点检 2、计量定期校验并将校验结果上传至计量管理系统 | 1、暂停生产； 2、通知动力运行调整空调系统，待环境恢复后启用； 3、对异常品进行追溯隔离，通知工程师.
|  |  | 3 | / | 湿度/露点 | ☆ | ≤20.0%RH | 温湿度计 | 100% | 实时 | / | / | 1、点检 2、计量定期校验并将校验结果上传至计量管理系统 | 1、暂停生产； 2、将在制品进行防护隔离，通知动力运行部门，待环境要求满足时正常生产.
|  |  | 4 | / | 洁净度 | ☆ | 10万级 | 洁净度测试仪 | 100% | 实时 | 1次 | 每班 | 1、点检 2、计量定期校验并将校验结果上传至计量管理系统 | 1、暂停生产； 2、通知动力运行调整空调系统，待环境恢复后启用； 3、对异常品进行追溯隔离，通知工程师.
OP560 | 负极辊切 | 负极辊切一体机 | / | / | 辊压速度 | / | ≤80m/min | 触摸屏显示 | 100% | 每卷 | / | / | 1、生产设定并记录 2、设备自动控制 | 1、通知设备工程师进行原因排查及修正； 2、通知工艺质量进行判定.
|  |  | 5 | / | 辊压压力 | ☆ | （50±40）T | 压力传感器 | 100% | 每卷 | / | / | 1、生产设定、点检并记录 2、设备自动控制 | 1、暂停生产； 2、通知设备工程师进行原因排查，修正设备参数至工艺要求范围.
|  |  | / | / | 放卷张力 | / | （120±50）N | 张力传感器 | 100% | 每卷 | / | / | 1、生产设定、点检并记录 2、设备自动控制. 3、计量定期校验并将校验结果上传至计量管理系统 | 1、暂停生产； 2、通知设备工程师进行原因排查，修正设备参数至工艺要求范围.
|  |  | / | / | 入牵张力 | / | （200±50）N | 张力传感器 | 100% | 每卷 | / | / | 1、生产设定、点检并记录 2、设备自动控制. 3、计量定期校验并将校验结果上传至计量管理系统 | 1、暂停生产； 2、通知设备工程师进行原因排查，修正设备参数至工艺要求范围.
|  |  | / | / | 出牵张力 | / | （180±50）N | 张力传感器 | 100% | 每卷 | / | / | 1、生产设定、点检并记录 2、设备自动控制. 3、计量定期校验并将校验结果上传至计量管理系统 | 1、暂停生产； 2、通知设备工程师进行原因排查，修正设备参数至工艺要求范围.
|  |  | / | / | 分牵张力 | / | （120±50）N | 张力传感器 | 100% | 每卷 | / | / | 1、生产设定、点检并记录 2、设备自动控制. 3、计量定期校验并将校验结果上传至计量管理系统 | 1、暂停生产； 2、通知设备工程师进行原因排查，修正设备参数至工艺要求范围.
|  |  | / | / | 收卷张力 | / | （80±50）N | 张力传感器 | 100% | 每卷 | / | / | 1、生产设定、点检并记录 2、设备自动控制. 3、计量定期校验并将校验结果上传至计量管理系统 | 1、暂停生产； 2、通知设备工程师进行原因排查，修正设备参数至工艺要求范围.
|  |  | / | / | 镀铬辊寿命 | / | 1000万米 | 设备计米器 | / | / | / | / | 1、设备自动监控 2、到限寿命80%预警 | 1、暂停生产； 2、通知设备工程师评估更换轧辊； 3、再次作业前进行验证.
|  |  | / | 一压辊压厚度 （中值确认） | / | / | （133.0±1.0）um | 万分尺 测厚仪 | 首件1次 | 每班 | 首件1次 | 每班 | 1、点检并记录 2、计量定期校验并将校验结果上传至计量管理系统 | 1、暂停生产； 2、对不合格品进行标识隔离、通知质量工程师按照不合格品处理流程进行处理.
|  |  | 6 | 一压辊压厚度 | / | ☆ | (133.0±2.0)μm | 万分尺 测厚仪 | 100% | 每卷 | 1次 | 每卷 | 1、SPC图预警，生产调整 2、点检并记录 3、计量定期校验并将校验结果上传至计量管理系统 4、防错验证 | 1、暂停生产； 2、追溯异常品，进行标识隔离； 3、通知质检按照不合格品处理流程处理； 4、调整参数重新验证. | X_bar-R 图
OP560 | 负极辊切 | 负极辊切一体机 | / | 二压辊压厚度 （中值确认） | / | / | （126.0±1.0）um | 万分尺 测厚仪 | 首件1次 | 每班 | 首件1次 | 每班 | 1、点检并记录 2、计量定期校验并将校验结果上传至计量管理系统 | 1、暂停生产； 2、对不合格品进行标识隔离、通知质量工程师按照不合格品处理流程进行处理.
|  |  | 7 | 二压辊压厚度 | / | ☆ | (126.0±2.0)μm | 万分尺 测厚仪 | 100% | 每卷 | 1次 | 每卷 | 1、SPC图预警，生产调整 2、点检并记录 3、计量定期校验并将校验结果上传至计量管理系统 4、防错验证 | 1、暂停生产； 2、追溯异常品，进行标识隔离； 3、通知质检按照不合格品处理流程处理； 4、调整参数重新验证. | X_bar-R 图
|  |  | / | 分条涂覆区宽度 | / | / | （230.8±0.5）mm | 菲林尺 | 首件1次 | 每班 | 首件1次 | 每班 | 1、CCD首检、过程检 2、计量定期校验并将校验结果上传至计量管理系统 3、防错验证 | 1、暂停生产 2、追溯异常品，进行标识隔离 3、通知质检按照不合格品处理流程处理 4、调整参数重新验证
[8 empty] | CCD | 100% | 每卷 | 1次 | 每卷
|  |  | 8 | 分条宽度 （含极耳） | / | ☆ | （258.5±0.8）mm | 菲林尺 | 首件1次 | 每班 | 1次 | 每卷 | 1、CCD首检、过程检 2、计量定期校验并将校验结果上传至计量管理系统 3、防错验证 4、SPC数据监控 | 1、暂停生产； 2、追溯异常品，进行标识隔离； 3、通知质检按照不合格品处理流程处理； 4、调整参数重新验证.
[8 empty] | CCD | 100% | 每卷
|  |  | 9 | / | 分切刀使用寿命 | ★ | ≤200万米 | PLC控制 | / | / | / | / | 1、设备自动监控 2、定期维保 3、到限寿命80%预警 | 1、生产停机； 2、通知设备工程师更换分切刀； 3、再次作业前进行验证.
|  |  | / | / | 磁棒磁场强度 | / | ≥10000Gs | 高斯计 | 1次 | 六个月 | / | / | 1、点检并记录 | 1、质量部门对磁棒磁感应强度进行抽检 2、设备工程师更换磁棒 3、计量负责磁棒入厂首次检验
|  |  | 10 | / | 磁棒与极片表面间距 | ☆ | （5-10）mm | 铝合金直尺 | 1次 | 每周 | / | / | 1、点检 2、计量定期校验并将校验结果上传至计量管理系统 | 1、通知设备工程师进行原因排查及修正； 2、通知工艺质量进行判定.
OP560 | 负极辊切 | 负极辊切一体机 | / | 边缘掉料宽度 | / | / | ≤0.2mm | 影像测量仪 | / | / | 1次 | 每卷 | 1、首检、过程检 2、计量定期校验并将校验结果上传至计量管理系统 | 1、暂停生产 2、追溯异常品，进行标识隔离 3、通知质检按照不合格品处理流程处理 4、调整参数重新验证
|  |  | 11 | 边缘漏金属 | / | ★ | 宽度≤0.1mm | 影像测量仪 | / | / | 1次 | 每卷 | 1、首检、过程检 2、计量定期校验并将校验结果上传至计量管理系统 | 1、暂停生产 2、追溯异常品，进行标识隔离 3、通知质检按照不合格品处理流程处理 4、调整参数重新验证
|  |  | 12 | 边缘漏金属 | / | ★ | 长度≤10mm | 影像测量仪 | / | / | 1次 | 每卷 | 1、首检、过程检 2、计量定期校验并将校验结果上传至计量管理系统 | 1、暂停生产 2、追溯异常品，进行标识隔离 3、通知质检按照不合格品处理流程处理 4、调整参数重新验证
|  |  | 13 | 端面毛刺 /金属屑 | / | ★ | ≤30μm | 影像测量仪 | / | / | 1次 | 每卷 | 1、首检、过程检 2、计量定期校验并将校验结果上传至计量管理系统 | 1、暂停生产； 2、追溯异常品，进行标识隔离； 3、通知质检按照不合格品处理流程处理； 4、调整参数重新验证.
|  |  | / | 分切边波浪高 | / | / | ≤1.5mm | 高度尺 | / | / | 1次 | 每卷 | 1、点检并记录 2、计量定期校验并将校验结果上传至计量管理系统 | 1、暂停生产； 2、追溯异常品，进行标识隔离； 3、通知质检按照不合格品处理流程处理； 4、调整参数重新验证.
|  |  | / | 极耳翘曲高度 | / | / | ≤4.0mm/90mm | 菲林尺/高度尺 | / | / | 1次 | 每卷 | 1、首检、过程检 2、计量定期校验并将校验结果上传至计量管理系统 | 1、暂停生产. 2、对不合格品进行标识隔离、通知质量工程师按照不合格品处理流程进行处理.
|  |  | / | 辊压后极片粘附力 | / | / | ≥6N/m | 拉力机 |  |  | 首件卷首1次 | 每天 | 1、检验 2、定期校验 | 1、对不合格品进行标识隔离、通知质检按照不合格品处理流程进行处理； 2、涂布操作人员调节烘箱温度和风速； 3、调整完成后对产品进行收1000米小卷检验，持续两卷合格后恢复成常规检验.
|  |  | / | 收卷端面对齐度 | / | / | ≤20.0mm | 菲林尺 | / | / | 1次 | 每卷 | 1、尾检、过程检 2、定期校验 | 1、暂停生产； 2、通知质检按照不合格品处理流程处理； 3、通知设备工程师调整纠偏.
|  |  | / | 表面质量 | / | / | 参见附表 | 目视/CCD | 卷首1次 卷中1次 卷尾1次 100% | 每卷 | 1次 | 每卷 | 1、定期防错验证 2、CCD在线检测，异常报警并记录 | 1、暂停生产； 2、追溯异常品，进行标识隔离； 3、通知质检按照不合格品处理流程处理.
OP570 | 辊切后极卷存储 | / | / | / | 辊压存储时间 | / | ≤72h | MES系统 | 1次 | 每卷 | 1次 | 每卷 | 1、MES监控 2、点检 | 1、暂停生产； 2、对不合格品进行标识隔离、通知质量工程师按照不合格品处理流程进行处理.
|  |  | / | / | 极卷库缓存时间 | / | ≤120h | MES系统 | 1次 | 每卷 | 1次 | 每卷 | 1、MES监控 2、点检 | 1、暂停生产； 2、对不合格品进行标识隔离、通知质量工程师按照不合格品处理流程进行处理。
|  |  | / | / | 温度 | / | (23.0±5)℃ | 温湿度计 | 1次 | 每班 | / | / | 1、点检 2、计量定期校验并将校验结果上传至计量管理系统 | 1、暂停生产； 2、通知动力运行调整空调系统，待环境恢复后启用； 3、对异常品进行追溯隔离，通知工程师.
|  |  | 14 | / | 湿度/露点 | ☆ | ≤20.0%RH | 温湿度计 | 1次 | 每班 | / | / | 1、点检 2、计量定期校验并将校验结果上传至计量管理系统 | 1、暂停生产； 2、将在制品进行防护隔离，通知动力运行部门，待环境要求满足时正常生产.
|  |  | 15 | / | 洁净度 | ☆ | 10万级 | 洁净度测试仪 | 1次 | 每班 | / | / | 1、点检 2、计量定期校验并将校验结果上传至计量管理系统 | 1、暂停生产； 2、通知动力运行调整空调系统，待环境恢复后启用； 3、对异常品进行追溯隔离，通知工程师.
OP580 | 目检工位照度 | / | / | / | 大理石检测台工位照度 | / | （300-500）lx | 照度计 | / | / | 1次 | 每月 | 1、检验并记录 2、计量定期校验并将校验结果上传至计量管理系统 | 1、光照度不满足要求，通知厂务进行调节； 2、对已产出可疑产品进行追溯，识别并隔离异常产品，并通知工艺、质量工程师进行判定。
|  | / | / | / | 收卷工位照度 | / | （300-500）lx | 照度计 | / | / | 1次 | 每月 | 1、检验并记录 2、计量定期校验并将校验结果上传至计量管理系统 | 1、光照度不满足要求，通知厂务进行调节； 2、对已产出可疑产品进行追溯，识别并隔离异常产品，并通知工艺、质量工程师进行判定。
备注 | 1、过程编号、过程名称、作业步骤、产品特性、过程特性的描述，在过程流程图、PFMEA、控制计划中应保持统一. 1、Operation、Process Description、Job step、Product Parameter、Control Parameter，Process flow chart、PFEMA、Control plan. 2、“★”表示产品与安全有关的特殊特性符号，关键产品参数/关键过程参数/关键工序.“☆”表示产品与安全无关的特殊特性符号，重要产品参数/重要过程参数/重要工序. 2、“★”show production and safety identify special characteristics symbol，Key product parameter/Key Process parameter/Key Process.“☆”show a special characteristic symbol that has nothing to do with the product and security，important product parameter/important Process parameter/important Process. 3、“△"表示该处生产设备/工装模具具有防错功能. 3、“△”show designation/tooling mold have the function of error-proofing.
编制 Editor |  | 文审 DCC |  | 审核 Audit |  | 会签 Countersign | [7 empty] | 批准 Approval | 文控 DCC
钱建业 |  | 陈颖 |  | 孙高宁 |  | 高博、郭少华、黄济华、冯震世、徐建伟、顾梦洁、邢晨、李洋、丁正亚 | [7 empty] | 魏庆标 | 陈颖

## 负极辊切工序防错清单
JSA4-M1-L246N183A型号负极辊切工序防错清单
序号 | 工序 | 评价/测量设备 | 防错装置 | 防错级别 | 防错检出结果 | 防错控制点 | 防错装置功能描述 | 防错验证类型 | 验证方法 | 防错验证频次 | 防错样件名称 | 防错样件编号 | 防错样件类型（缺陷/计量） | 防错样件规格 | 防错样件精度 | 防错样件校准/确认频次 | 反应计划
1 | 负极辊切 | 负极辊分一体机 | 测厚仪 | 警告 | NG | 极片厚度 | 当辊压厚度超出工艺标准范围设备会自动报警提示 | 挑战参数 | 设置在线测厚仪报警厚度参数低于、高于规格线，观察设备是否会报警提示，如果会报警则说明防错功能完好 | 1次/班 | / | / | / | / | / | / | 1、暂停生产. 2、对不合格品进行标识隔离、通知质量工程师按照不合格品处理流程进行处理。
2 | 负极辊切 | 负极辊分一体机 | CCD | 警告 | NG | 极片尺寸 | 当分切宽度超出工艺标准范围设备会自动报警提示 | 挑战参数 | 设置尺寸CCD报警宽度参数低于、高于标准范围，观察设备是否会报警提示，如果会报警则说明防错功能完好 | 1次/班 | / | / | / | / | / | / | 1、暂停生产. 2、对不合格品进行标识隔离、通知质量工程师按照不合格品处理流程进行处理。
3 | 负极辊切 | 负极辊分一体机 | CCD | 警告 | NG | 极片表面质量 | 检测极片表面漏箔缺陷 | 漏箔 | 使用陶瓷刀在极片表面制作漏金属区域，观察设备是否会报警提示，如果会报警则说明防错功能完好 | 1次/班 | / | / | 缺陷 | 宽度＞0.5mm | / | / | 1、暂停生产； 2、通知工艺/设备技术人员分析防错件/设备NG原因； 3、针对原因对防错件/设备进行整改 4、进行验证后开机。
4 | 负极辊切 | 负极辊分一体机 | CCD | 警告 | NG | 极片表面质量 | 检测极片表面划痕/干裂缺陷 | 划痕/干裂 | 使用陶瓷刀在极片表面制作划痕,观察设备是否会报警提示，如果会报警则说明防错功能完好 | 1次/班 | / | / | 缺陷 | 宽度＞1.0mm | / | / | 1、暂停生产； 2、通知工艺/设备技术人员分析防错件/设备NG原因； 3、针对原因对防错件/设备进行整改 4、进行验证后开机。
5 | 负极辊切 | 负极辊分一体机 | CCD | 警告 | NG | 极片表面质量 | 检测极片表面压痕缺陷 | 压痕 | 使用陶瓷刀在极片表面制作压痕区域，观察设备是否会报警提示，如果会报警则说明防错功能完好 | 1次/班 | / | / | 缺陷 | 直径＞1.5mm | / | / | 1、暂停生产； 2、通知工艺/设备技术人员分析防错件/设备NG原因； 3、针对原因对防错件/设备进行整改 4、进行验证后开机。
6 | 负极辊切 | 负极辊分一体机 | 操作面板 | 防止 | NG | 参数设置 | 当输入参数超出设置要求范围时无法输入 | 挑战参数 | 放卷张力，入牵张力，出牵张力，分牵张力和收卷张力分别设置低于规格下限1N和高于规格上限1N的参数，如果无法输入则说明功能及参数设置正常合格 | 1次/班 | / | / | / | / | / | / | 1、暂停生产. 2、对不合格品进行标识隔离、通知质量工程师按照不合格品处理流程进行处理。
其中防错级别（能够根据判定做出反应的装置）有三种： | [7 empty] | 防错验证方式有三种： |  |  |  |  | 防错样件类型有两种：
（1）防止：不制造缺陷，具有闭环控制功能的防错装置。如，涂布面密度β射线闭环控制。 （2）警告：当错误发生时可以自动发出信号（报警、提示界面等）的防错装置。如，充氦气机构无氦气时可报警。 （3）发现：不传递缺陷，当出现不合格品时系统会自动挑出的防错装置，比如装配线上电芯称重不合格后会挑选出来。 | [7 empty] | （1）挑战参数：设置设备参数不符合工艺要求，看设备是否发出警告； （2）挑战件：具有已知规范、经校准并且可追溯到标准的产品或工装，其预期结果（通过或不通过）用于确认防错装置或检具（如通止规）的功能性； （3）OK/NG样件：当挑战件无法获取时，可使用合格/不合格的产品或工装作为防错样件，验证防错装置的功能性； |  |  |  |  | （1）计量样件：防错样件的规格是可定量的。 （2）缺陷样件：防错样件的规格是不可定量的，是指通过防错装置时能证明不符合操作或者能被探测出的外观缺陷的产品/工装。

## 负极辊切附表一
负极辊切工序控制计划 Control Plan of Anode Calendering | [8 empty] | 型号或共同控制计划的编号 Model/ |  | L246N183A | 文件代号 File NO.
[9 empty] | 工序名称 Process Name |  | 负极辊切 | 发行版次 REV. | B2
阶段 Stage |  |  | □A 样件 ■B 样件 □C 样件 □试生产 □量产 A-Sample B-Sample C-Sample Pre-production Production | [5 empty] | 适用厂区/产线 Applicable Factory/Line |  | JSA4-E6
项目名称 Project | L246N183A电池开发项目 |  | 项目编号 Project NO. |  | PM240707 |  | 研发经理 R&D Manager | 郭少华 | 客户名称 Customer |  | / | 顾客批准/日期 Customer Approval/Date | /
附表OP560-1.负极极卷外观质量分类、定义、过程控制标准
类别 | 序号 | 名称 |  | 示意图 |  |  | 定义 |  |  | 辊切过程控制标准 |  | 评价/测量技术
负极极片 | 1 | 裂纹 |  |  |  |  | 涂覆区表面局部有裂纹，裂纹呈弯曲型或直线型，有长裂纹和短裂纹两种，其中长裂纹贯穿极卷。 |  |  | 裂纹宽度≤1.0mm，且辊压后极卷表面无掉料、无漏铜、厚度符合工艺要求。 |  | 目视、 影像测量仪
负极极片 | 2 | 涂覆区 褶皱 |  |  |  |  | 涂覆区表面局部有褶皱，褶皱呈长条形。 |  |  | 无褶皱 |  | 目视
负极极片 | 3 | 条纹/ 色差 |  |  |  |  | 涂覆区表面局部有竖条状，条纹随机分布在极卷表面，或纵贯极卷表面，颜色较深有一定程度色差，条纹区域厚度与正常区域厚度差满足极差要求。 |  |  | 涂布条纹/色差区域厚度极差符合涂布工艺控制要求，且辊压后条纹/色差厚度符合辊压工艺控制要求。 |  | 目视
负极极片 | 4 | 波浪纹 |  |  |  |  | 涂覆区表面出现纵向波浪斜纹，波浪纹贯穿极卷，且分布随机，触摸无明显凹凸感 |  |  | 波浪纹宽度≤30mm，总条数≤2条或30mm﹤波浪纹宽度≤50mm，总条数≤1条，辊压前后该区域无褶皱，厚度符合工艺控制要求。 |  | 目视、 钢板尺/菲林尺、 测厚仪
负极极片 | 5 | 颗粒/凸起 |  |  |  |  | 涂覆区中间或边缘处有圆形黑点，触摸有凹凸感的极卷。 |  |  | 颗粒直径d≤0.5mm的可生产； 1m长度范围内，颗粒直径0.5mm＜d≤2mm的颗粒总数≤5个，且试辊压后无漏铜、无掉料、厚度符合工艺控制要求。 |  | 目视、 影像测量仪、测厚仪
负极极片 | 6 | 鼓边 |  |  |  |  | 从涂覆区边缘向里5cm的区域内，涂覆区边缘表面有竖状鼓边，触摸有凹凸感、且辊压后鼓边处会形成连续的凹凸不平的极卷。 |  |  | 涂布极卷鼓边处厚度符合涂布工艺控制厚度极差，且辊压后无漏铜、无掉料、不崩边，鼓边处辊压后厚度符合辊压厚度控制要求。 |  | 目视、 测厚仪
负极极片 | 7 | 粘料 |  |  |  |  | 辊压后极卷出现轻微粘料，粘料处有色差，呈块状或细条纹状，检测粘料区域厚度与正常区域厚度极差满足工艺控制要求的极卷。 |  |  | 辊压粘料直径≤3mm，辊压后无漏铜，厚度满足工艺要求。 |  | 目视、 钢板尺/菲林尺、 测厚仪
负极极片 | 8 | 留白应力纹 |  |  |  |  | 极卷辊压后极耳留白根部会产生应力纹，极耳根部涂覆区有波浪状压亮区。 |  |  | 应力纹压亮区宽度需≤5mm。 |  | 封样对比、 钢板尺/菲林尺
负极极片 | 9 | 辊压凸起 |  | / |  |  | 由于压辊长期使用，辊面有轻微缺陷（凹坑），极卷辊压时在对应位置产生点状凸起，厚度异常。 |  |  | 厚度超差≤5μm；对应极片宽度和压辊一周长度范围内数量≤10个。 |  | 目视/测厚仪
负极极片 | 10 | 边缘漏金属 |  |  |  |  | 负极分切边缘涂覆区金属裸露。 |  |  | 宽度≤0.1mm，长度≤20mm |  | 目视、 菲林尺/影像测量仪
负极极片 | 11 | 涂覆区分切毛刺 |  |  |  |  | 基材表面伸出的金属刺，根部固定，头部受外力移动。 |  |  | 极卷断面块状金属屑、条状金属粉带、毛刺最大长度≤30μm |  | 影像测量仪
负极极片 | 12 | 涂覆区断面质量 |  | / |  |  | 有卷边、裂口、波浪、褶皱、明显的锯齿状、散落的金属屑、极耳损伤、翻折等质量缺陷。 |  |  | 无卷边、裂口、波浪、褶皱、明显的锯齿状、散落的金属屑、极耳损伤、翻折等质量缺陷 |  | 目视、影像测量仪
负极极片 | 13 | 掉料 |  | / |  |  | 箔材分切边缘涂覆区物料脱落。 |  |  | 边缘掉料宽度≤0.2mm |  | 影像测量仪
负极极片 | 14 | 断层 |  |  |  |  | 箔材分切过程中，出现断裂分层，外力作用下该位置箔材不会移动。 |  |  | 涂覆区箔材断层不得超出涂覆区边缘向内10μm处。 |  | 影像测量仪
负极极片 | 15 | 漏箔 |  |  |  |  | 涂覆区点状或面积不规则形状露出箔材的极片 |  |  | 面积＞0.25mm²检出报废，或直径＞0.5mm检出报废 |  | 影像测量仪、菲林尺
负极极片 | 16 | 气泡 |  |  |  |  | 涂覆区表面含有圆形颜色异常轻度凹陷区域的极卷（区域边缘一般有深色边线） |  |  | 面积≤7.06mm2或10m长度极卷范围内气泡直径d＜3mm的气泡总数n≤3个、气泡直径d≥3mm的气泡总数n≤1个，气泡无漏铜。 |  | 影像测量仪
负极极片 | 15 | 分切侧波浪边 |  |  |  |  | 分切后极片表面不平整，高低起伏 |  |  | 取上下卷分切侧极片0.6m，放大理石平台，使用高度尺测量极片弧高，弧高要求≤1.5mm |  | 高度尺
附表OP560-2.负极极片外观表面质量缺陷检出尺寸标准
附表OP560-2 负极表面质量缺陷检出尺寸标准
序号 | 缺陷名称 |  |  |  | 缺陷尺寸
1 | 气泡/凹坑 |  |  |  | 长度＞3mm或宽度＞3mm
2 | 压痕 |  |  |  | 长度＞1.5mm或宽度＞1.5mm
3 | 粘料 |  |  |  | 长度＞3mm或宽度＞3mm
4 | 涂覆区漏箔 |  |  |  | 长度＞0.5mm或宽度＞0.5mm
5 | 划痕/干裂 |  |  |  | 宽度＞1.0mm
6 | 褶皱/胶带 |  |  |  | 存在即检出
备注 | 1、过程编号、过程名称、作业步骤、产品特性、过程特性的描述，在过程流程图、PFMEA、控制计划中应保持统一. 1、Operation、Process Description、Job step、Product Parameter、Control Parameter，Process flow chart、PFEMA、Control plan. 2、“★”表示产品与安全有关的特殊特性符号，关键产品参数/关键过程参数/关键工序.“☆”表示产品与安全无关的特殊特性符号，重要产品参数/重要过程参数/重要工序. 2、“★”show production and safety identify special characteristics symbol，Key product parameter/Key Process parameter/Key Process.“☆”show a special characteristic symbol that has nothing to do with the product and security，important product parameter/important Process parameter/important Process. 3、“△"表示该处生产设备/工装模具具有防错功能. 3、“△”show designation/tooling mold have the function of error-proofing.
编制 Editor |  | 文审 DCC |  | 审核 Audit |  | 会签 Countersign | [5 empty] | 批准 Approval | 文控 DCC
钱建业 |  | 陈颖 |  | 孙高宁 |  | 高博、郭少华、黄济华、冯震世、徐建伟、顾梦洁、邢晨、李洋、丁正亚 | [5 empty] | 魏庆标 | 陈颖

## 附图、附表 (hidden)
负极辊切工序控制计划 Control Plan of Anode Slitting&Calendering | [5 empty] | 型号 Model | L300N254A | 文件代号 File NO. | FGQ-（Z2-C2)-CP-L300N254A-A样
[6 empty] | 工序名称 Process Name | 负极辊切 | 发行版次 REV. | A0
阶段 Stage |  | □A 样件 ■B 样件 □C 样件 □试生产 □量产 A-Sample B-Sample C-Sample Pre-production Production |  |  |  | 适用厂区/产线 Applicable Factory/Line | Z2-C2
项目名称 Project | L300锂离子动力电池研制 | 项目编号 Project NO. |  | 研发经理 R&D Manager | 纪文旭 | 客户名称 Customer |  | 顾客批准/日期 Customer Approval/Date
备注 | 1、过程编号、过程名称、作业步骤、产品特性、过程特性的描述，在过程流程图、PFMEA、控制计划中应保持统一。 1、Process description should be same with process flow chart, PFMEA and control plan. 2、“★”表示产品与安全有关的特殊特性符号，关键产品参数/关键过程参数/关键工序；“☆”表示产品与安全无关的特殊特性符号，重要产品参数/重要过程参数/重要工序。 2、“★”: characteristics related with product safety and critical product parameter/process parameter/ process;“☆”: characteristics related with significant product parameter/process parameter/ process, but not related with product safety. 3、“△"表示该处生产设备/工装模具具有防错功能。 3、“△”: Machine/Tooling/Jig have error proofing function。
编制 Editor |  | 标审 Standard | 校对 Corrector | 审核 Audit |  | 会签 Countersign |  | 批准 Approval