## 封面
CALB普通商密▲3年
L246N183A-B2验证样-设计制程标准
共 3 页
|  | 文件编号： | L246N183A-B2样-ZCBZ
|  | 版本： | B2
|  | 实施日期： | 2025-06-16
| 编制 | 校对 | 审核 | 批准 | 会签

## 填写说明
填写说明：
1、 | 根据组织管理程序，制程标准是设计部门向工艺部门传递的关键文件，用以指导样件和产品制造、工艺路线和设备开发、产线建设等；
2、 | 制程标准应该明确设计、工艺、制造中关系产品性能的参数，工艺部门应根据制程标准，准确转化为工艺路线中准确实施的CP、SOP等文件；
1）合浆配方中填写主材类型，以便工艺工程师制定化成配方；并备注各组分固含量，不备注默认为100%；
2）采购件公差与技术协议或入检标准或图纸应保持一致；自制件公差参考以往试制标准，或与工艺工程师协商制定；非一次制造公差，应当根据公式计算确定；
3）辊压厚度，单位微米，数值因应取整，压实密度应当以辊压厚度取整后数值重新计算填写；
4）负极片装配反弹和干燥反弹率应当定义范围，并重新计算厚度范围；
5）总注液量中，备注电芯空隙吸液量，及注液系数；
3、 | 各项参数的测量方法、位置应当备注，工艺部门应当实现，或者采用可靠方法验证后转化；
4、 | 应当在“制程关注项”中明确注明样件或生产中的注意事项或重点关注项，工艺部门应当给予重点关注，并将其列入试制总结报告；
5、 | 根据电池设计结构，选填“模切二分卷绕（方形）”、“切片叠片装配（方形）”、“模切二分卷绕（圆柱）”中一份，并将另两份内容清空隐藏、或删除；
6、 | 制程标准模板中没有内容输入的项目应当划“/”，需补充项目可以增行插入，并标以浅绿色底纹；
7、 | 制程标准试制前输入一版，试制结束后应当根据试制总结修正一版，并在修订履历中注明；
8、 | 制程标准版次从“00”开始，依次排序，不区分项目阶段。

## 修订履历表
|  |  | 文件编号 | L246N183A-B2样-ZCBZ
|  |  | 发行版次 | B2
|  |  | 实施日期 | 2025-06-16
修 订 履 历 表
发行日期 | 版次 | 修订原因及章节说明 | 修订页次 | 总页
20240720 | 0 | 初版，产线评估
20250117 | B1 | 1、面密度调整 a. 正极双面面密度由325.2±4.9变更为310.4±4.7 b. 负极双面面密度由208.3±3.1变更为199.4±3.0 2、辊压厚度调整 a. 正极辊压厚度由104±2变更为100.5±2； b. 负极辊压厚度由134±2变更为129±2 3、切片高度尺寸调整 a. 正极极片高度由103.2±0.3变更为107.2±0.3； b. 负极极片高度由105.5±0.3变更为109.5±0.3； 4、隔膜种类由7+3+2变更为7+1.2+1.2+1+1 5、半电芯厚度由18±0.27mm变更为17.36±0.27mm 6、半电芯重量由1004.5±15变更更为1006±15 7、干燥后电池重量由2259±20变更为2261±20 8、注液比例调整 12、电池厚度由41.7±0.3变更为40.4±0.3 9、电池高度由117.6±0.5（总高）115.1±0.4（肩高）变更为125.5±0.5（总高） 120.0±0.4（肩高） 10、干燥后电池重量变更 干燥后电池重量由2261±20变更为
20250530 | B2 | 1.面密度调整 a.正极双面面密度由310.4±4.7变更为298.2±4.47 b.负极双面面密度由199.4±3.0变更为192.1±2.88 2.留白区宽度调整 a.正极由29.5±0.5变更为29.5±0.7 b.负极由27.7±0.5变更为27.7±0.7 3.辊压后厚度变化 a.正极厚度由100.5±2变更为97.5±2 b.负极厚度由129±2变更为126±2 4.极片宽度变更 a.正极片宽度由107.2±0.3变更为108.1±0.3 b.负极片宽度由109.5±0.3变更为110.4±0.3 5.极片重量变化 a.正极片重量由8.44±0.16变更为8.13±0.16 b.负极片重量由6.17±0.12变更为6.01±0.12 6.叠片层数变更 a.正极片层数由66变更为68 b.负极片层数由67变更为69 7.叠片前极片厚度变更 a.正极片由101±2.0变更为98±2.0 b.负极片由135±3.5变更为130±4 8.半电芯厚度变更 半电芯厚度由17.36±0.27mm @ 300kgf变更为17.4±0.3mm @ 300kgf 9.半电芯重量变更 半电芯重量由1006±15变更为1005±15 10.干燥后电池重量变更 干燥后电池重量由2261±20变更为2262±20 11.注液量变更 注液量由一注439，二注49变更为一注447，二注49 12.新增化成失液量标准 化成失液量<8g 13.新增保液量标准 保液量>486g

## 合浆涂布辊压一分
L246N183A-B2验证样-设计制程标准 |  |  |  | 文件编号 | L246N183A-B2样-ZCBZ
|  |  |  | 发行版次 | B2
|  |  |  | 实施日期 | 2025-06-16
<合浆、涂布、辊切>
1、基本参数
工序 | 内容 | 单位 | 正 极 | 负 极 | 备注
合浆 | 极耳胶合浆配方 | / | 勃姆石BMS-05/HSV900=83/17 | /
| 涂炭合浆配方 | / | / | /
| 合浆配方 | 代号
|  | 具体比例 | C750B / PVDF5130 / 108-43 / SP = 97.8 / 1.1 / 0.6 / 0.5 | 上层：PA21-E / CMC2300 / LA134D / B1601 / SP =97.2 / 0.6 / 0.8 / 0.8 / 0.6 下层：PA21 / CMC2300 /LA134D / B1601 / SP =96.4 / 0.6 / 1.0 / 1.4 / 0.6
|  | 主材类型 | 4.4V-Ni6 | 350石墨
| 增塑剂 | 增塑剂种类 | / | NMP
|  | 添加量 | / | 0.4%
涂布 | 集流体厚度 | μm | 12±1 | 4.5（-0.5，+1.5）
| 集流体面密度 | g/m2 | 32.4±1.0 （以实测为准） | 40±1.5（以实测为准）
| 涂炭单面密度 | g/m2 | / | /
| 涂炭双面密度 | g/m2 | / | /
| ☆单面面密度 | g/m2 | 149.1±2.3（1.5%） | 单面底层面密度：48.1±1.5 单面面密度：96.1±1.5（1.5%） | 面密度降低
| ☆双面面密度 | g/m2 | 298.2±4.5（1.5%） | 双面底层面密度：144.1±2.2 双面面密度：192.1±2.9（1.5%） | 面密度降低
| 涂胶区与涂覆区重叠尺寸 | mm | 0~0.5mm | /
| 极耳胶涂布宽度L1 | mm | 4.0±1.0mm | /
| 涂膜区宽度L2 | mm | 454±0.5mm | 461.6±0.5mm | 不切底
| 留白区宽度L3 | mm | 29.5±0.7mm | 27.7±0.7mm
| 涂胶区单面厚度 | μm | 10~40 | /
| 涂胶区双面厚度 | μm | 20~80 | /
| ☆粘附力 | N/m | ＞6 | ＞6 | 建议收严
| 涂布后面电阻 | Ω | ＜1.0 | / | 建议收严
| 涂布后增塑剂残留量 | ppm | / | ＜800
辊切 | 压实密度 | g/cm3 | 3.489 | 1.587 | 压实降低
| ☆辊压后厚度 | μm | 97.5±2 | 辊压厚度：126±2 | 厚度变化（二次辊压）
| 辊压后面电阻 | Ω | ≤3.0 | /
3、正极涂布示意图：
留白区L3 | 29.5±0.7mm
涂膜区L2 | 454±0.5mm
涂膜宽度需工艺确认
极耳胶L1 | 4.0±1.0mm |  |  |  | (单条幅 1出二)箔宽: | 513
留白区L4 | 29.5±0.7mm
4、负极涂布示意图：
留白区L3 | 27.7±0.7mm
涂膜区L2 | 461.6±0.5mm
涂膜宽度需工艺确认
留白区L4 | 27.7±0.7mm |  |  |  | (单条幅 1出二)箔宽: | 517

## 正极模切 (hidden)
|  | 28.6±0.5 | 31.1±0.5
58±0.5
95.4±0.5 |  |  |  | 92.9±0.5
2.5±0.5极耳胶
2.5±0.5极耳胶
R2
R2
195.8±0.5
185.8±0.5

## 模切二分卷绕（方形） (hidden)
| L246N183A-B2验证样-设计制程标准 |  |  |  | 文件编号 | L246N183A-B2样-ZCBZ
[5 empty] | 发行版次 | B2
[5 empty] | 实施日期 | 2025-06-16
<模切、二分、卷绕、装配>
1、基本参数
| 工序 | 内容 | 单位 | 正 极 | 负 极 | 备注
| 模切二分 | 极耳高度 | mm | 28.6±0.5 | 29.1±0.5 | 含极耳胶或带料区
|  | 极耳宽度（根部） | mm | 58±0.5 | 58±0.5
|  | 极片宽度 | mm | 95.4±0.5（含极耳胶2.5 mm） | 95.4±0.5
|  | 极片长度 | mm | 19008.18±3.00 | 19407.14±3.00
|  | ★涂覆区毛刺长度 | μm | ≤30 | ≤30
|  | ★非涂覆区毛刺长度 | μm | ≤30 | ≤30
|  | 模切尺寸 | 极耳类型 | 一层一极耳 | 一层一极耳
|  |  | 极耳间距 | 见附图及附表
| 卷绕/热压/装配 | 半电芯数量 | 个 | 2
|  | 卷绕层数 | / | 104 | 106
|  | 卷针周长 | mm | 331 |  | 根据极片长度微调
|  | 卷绕前极片厚度 | μm | 80±2 | 105±3 | 负极片反弹5%
|  | 极片重量 | g | 469.1 | 361.3 | 与模切参数匹配
|  | 隔膜种类 | / | 7+3+2+2
|  | 隔膜宽度 | mm | 100.4±0.5
|  | 陶瓷面方向 | / | 对正极
|  | 卷绕头部负极超出正极尺寸 | mm | ≥5
|  | 卷绕尾部负极超出正极尺寸 | mm | ≥5
|  | ★隔膜底部超出负极尺寸 | mm | ≥1
|  | ★隔膜顶部超出负极尺寸 | mm | ≥1
|  | ★隔膜顶部超出极耳胶边缘尺寸 | mm | ≥1
|  | ★负极底部超出正极尺寸 | mm | ≥0.5
|  | ★负极顶部超出正极尺寸 | mm | ≥0.5
|  | 半电芯宽度(热压后) | mm | 190.7±0.5
|  | 半电芯厚度(热压后) | mm | 21.8±0.3
|  | 半电芯重量 | g | 883.6±21.0
|  | 合芯厚度(热压后) | mm | 43.6±0.6 @ 300kgf
|  | ★热压时绝缘压降 | MΩ | 200V、200ms @ Vd1=4%,Vd2=8%
|  | ★封口后绝缘压降 | MΩ | 200V、200ms @ Vd1=4%,Vd2=8%
附表(1.68)
| 负极尺寸（中心距） |  | 正极尺寸（中心距）
| D1 | 38.92199 | D1 | 111.622
| D2 | 246.6176 | D2 | 91.58979
| D3 | 84.89124 | D3 | 240.7514
| D4 | 247.1955 | D4 | 92.25567
| D5 | 85.55712 | D5 | 241.4173
| D6 | 247.8614 | D6 | 92.92155
| D7 | 86.223 | D7 | 242.0831
| D8 | 248.5273 | D8 | 93.58743
| D9 | 86.88888 | D9 | 242.749
| D10 | 249.1932 | D10 | 94.25331
| D11 | 87.55476 | D11 | 243.4149
| D12 | 249.8591 | D12 | 94.91919
| D13 | 88.22064 | D13 | 244.0808
| D14 | 250.5249 | D14 | 95.58507
| D15 | 88.88652 | D15 | 244.7467
| D16 | 251.1908 | D16 | 96.25095
| D17 | 89.5524 | D17 | 245.4125
| D18 | 251.8567 | D18 | 96.91683
| D19 | 90.21828 | D19 | 246.0784
| D20 | 252.5226 | D20 | 97.5827
| D21 | 90.88415 | D21 | 246.7443
| D22 | 253.1884 | D22 | 98.24858
| D23 | 91.55003 | D23 | 247.4102
| D24 | 253.8543 | D24 | 98.91446
| D25 | 92.21591 | D25 | 248.076
| D26 | 254.5202 | D26 | 99.58034
| D27 | 92.88179 | D27 | 248.7419
| D28 | 255.1861 | D28 | 100.2462
| D29 | 93.54767 | D29 | 249.4078
| D30 | 255.852 | D30 | 100.9121
| D31 | 94.21355 | D31 | 250.0737
| D32 | 256.5178 | D32 | 101.578
| D33 | 94.87943 | D33 | 250.7396
| D34 | 257.1837 | D34 | 102.2439
| D35 | 95.54531 | D35 | 251.4054
| D36 | 257.8496 | D36 | 102.9097
| D37 | 96.21119 | D37 | 252.0713
| D38 | 258.5155 | D38 | 103.5756
| D39 | 96.87707 | D39 | 252.7372
| D40 | 259.1814 | D40 | 104.2415
| D41 | 97.54294 | D41 | 253.4031
| D42 | 259.8472 | D42 | 104.9074
| D43 | 98.20882 | D43 | 254.069
| D44 | 260.5131 | D44 | 105.5733
| D45 | 98.8747 | D45 | 254.7348
| D46 | 261.179 | D46 | 106.2391
| D47 | 99.54058 | D47 | 255.4007
| D48 | 261.8449 | D48 | 106.905
| D49 | 100.2065 | D49 | 256.0666
| D50 | 262.5108 | D50 | 107.5709
| D51 | 100.8723 | D51 | 256.7325
| D52 | 263.1766 | D52 | 108.2368
| D53 | 101.5382 | D53 | 257.3984
| D54 | 263.8425 | D54 | 108.9026
| D55 | 102.2041 | D55 | 258.0642
| D56 | 264.5084 | D56 | 109.5685
| D57 | 102.87 | D57 | 258.7301
| D58 | 265.1743 | D58 | 110.2344
| D59 | 103.5359 | D59 | 259.396
| D60 | 265.8402 | D60 | 110.9003
| D61 | 104.2017 | D61 | 260.0619
| D62 | 266.506 | D62 | 111.5662
| D63 | 104.8676 | D63 | 260.7277
| D64 | 267.1719 | D64 | 112.232
| D65 | 105.5335 | D65 | 261.3936
| D66 | 267.8378 | D66 | 112.8979
| D67 | 106.1994 | D67 | 262.0595
| D68 | 268.5037 | D68 | 113.5638
| D69 | 106.8653 | D69 | 262.7254
| D70 | 269.1695 | D70 | 114.2297
| D71 | 107.5311 | D71 | 263.3913
| D72 | 269.8354 | D72 | 114.8956
| D73 | 108.197 | D73 | 264.0571
| D74 | 270.5013 | D74 | 115.5614
| D75 | 108.8629 | D75 | 264.723
| D76 | 271.1672 | D76 | 116.2273
| D77 | 109.5288 | D77 | 265.3889
| D78 | 271.8331 | D78 | 116.8932
| D79 | 110.1946 | D79 | 266.0548
| D80 | 272.4989 | D80 | 117.5591
| D81 | 110.8605 | D81 | 266.7207
| D82 | 273.1648 | D82 | 118.225
| D83 | 111.5264 | D83 | 267.3865
| D84 | 273.8307 | D84 | 118.8908
| D85 | 112.1923 | D85 | 268.0524
| D86 | 274.4966 | D86 | 119.5567
| D87 | 112.8582 | D87 | 268.7183
| D88 | 275.1625 | D88 | 120.2226
| D89 | 113.524 | D89 | 269.3842
| D90 | 275.8283 | D90 | 120.8885
| D91 | 114.1899 | D91 | 270.0501
| D92 | 276.4942 | D92 | 121.5543
| D93 | 114.8558 | D93 | 270.7159
| D94 | 277.1601 | D94 | 122.2202
| D95 | 115.5217 | D95 | 271.3818
| D96 | 277.826 | D96 | 122.8861
| D97 | 116.1876 | D97 | 272.0477
| D98 | 278.4919 | D98 | 123.552
| D99 | 116.8534 | D99 | 272.7136
| D100 | 279.1577 | D100 | 124.2179
| D101 | 117.5193 | D101 | 273.3794
| D102 | 279.8236 | D102 | 124.8837
| D103 | 118.1852 | D103 | 274.0453
| D104 | 280.4895 | D104 | 125.5496
| D105 | 118.8511 | D105 | 123.622
| D106 | 281.1554
| D107 | 87.1735
正极片

## 切片叠片装配（方形）
L246N183A-B2验证样-设计制程标准 |  |  |  | 文件编号 | L246N183A-B2样-ZCBZ
|  |  |  | 发行版次 | B2
|  |  |  | 实施日期 | 2025-06-16
<切片、叠片、装配>
1、基本参数
工序 | 内容 | 单位 | 正 极 | 负 极 | 备注 | 削薄标准 |  |  | 削薄标准
切片 | 极耳宽度 | mm | 108.1±0.3 | 110.4±0.3 | 极片加高0.9 mm |  | 负极边缘 | 正极中间
| 极片宽度 | mm | 108.1±0.3 | 110.4±0.3 | 极片加高0.9 mm | （-2~6）μm | 2mm处 | 0mm处 | （3~8）μm
| 涂覆长度 | mm | 227.3±0.5 | 230.8±0.5
| 极片总长 | mm | 256.8±0.8 | 258.5±0.8
| 极片重量 | g | 8.13±0.16 | 6.01±0.12 | 收集极片重量
| ★涂覆区毛刺长度 | μm | ≤30 | ≤30
| ★极耳胶区毛刺长度 | μm | ≤20 | ≤20
| ★非涂覆区毛刺长度 | μm | ≤70 | ≤70
叠片/装配 | 半电芯数量 | 个 | 2 |  |  | （-2~5）μm | 8mm处 | 6mm处 | （1~5）um
| 叠片层数（半电芯） | / | 68 | 69 | 层数增加2层 |  |  | 正极边缘1mm | (0-10) μ
| 叠片前极片厚度 | μm | 98±2.0 | 130±4 | 负极反弹3%-4% |  |  | 正极边缘3mm | (0-6) μ
| 隔膜种类 | / | 7+1.2+1.2+1+1
| 隔膜宽度 | mm | 235
| 耐高温涂层面方向 | / | 双面
| ★隔膜底部超出负极尺寸 | mm | 1.25±0.6
| ★隔膜顶部超出负极尺寸 | mm | 1.25±0.6
| ★负极底部超出正极尺寸 | mm | 1.15±0.6
| ★负极顶部超出正极尺寸 | mm | 1.15±0.6
| ★隔膜左侧超出负极尺寸 | mm | 2.1±0.8
| ★隔膜右侧超出负极尺寸 | mm | 2.1±0.8
| ★负极耳侧负极超出正极尺寸 | mm | 2.0±0.8
| ★正极耳侧负极超出正极尺寸 | mm | 1.5±0.8
| ★极片对齐度 | mm | <0.5mm
| 半电芯厚度 | mm | 17.4±0.3mm @ 300kgf |  | 收集分布，注意电芯是否分层
| 半电芯重量 | g | 1005±15 |  | 收集电池半电芯重量
| 电芯厚度 | mm | /
| ★热压后绝缘压降 | V | Vd1=4%,Vd2=8% @200V
| ★封口后绝缘压降 | V | Vd1=4%,Vd2=8% @200V
| ★封口后绝缘阻值 | MΩ | ≥200MΩ @ 500V
第 2 页

## 模切二分卷绕 (圆柱) (hidden)
| L246N183A-B2验证样-设计制程标准 |  |  |  | 文件编号 | L246N183A-B2样-ZCBZ
[5 empty] | 发行版次 | B2
[5 empty] | 实施日期 | 2025-06-16
<模切、二分、卷绕、装配>
1、基本参数
| 工序 | 内容 | 单位 | 正 极 | 负 极 | 备注
| 模切二分 | 极耳高度 | mm | 21.5±0.5 | 22.5±0.5 | 含极耳胶或带料区
|  | 极耳宽度 | mm | 47±0.5 | 47±0.5
|  | 极片宽度 | mm | 82.0±0.5（含极耳胶3 mm） | 82.5±0.5
|  | 极片长度 | mm | 5676.2±5 | 5957.4±5
|  | ★涂覆区毛刺长度 | μm | ≤30 | ≤30
|  | ★非涂覆区毛刺长度 | μm | ≤30 | ≤30
|  | 模切尺寸 | 极耳类型 | 全极耳 | 全极耳
|  |  | 极耳间距 | 见附图及附表
|  | 卷绕层数 | / | 40
|  | 卷针内径 | mm | 2 |  | 根据极片长度微调
|  | 卷针外径 | mm | 3
|  | 卷针高度 | mm | 87
|  | 卷绕前极片厚度 | μm | 111±2 | 132±3 | 负极片反弹不大于6%
|  | 极片重量 | g
|  | 隔膜种类 | / | 9+3+2+2
|  | 隔膜宽度 | mm | 87±0.5
|  | 陶瓷面方向 | / | 对正极
|  | 卷绕头部负极超出正极尺寸 | mm | ≥5
|  | 卷绕尾部负极超出正极尺寸 | mm | ≥5
|  | ★隔膜底部超出负极涂层尺寸 | mm | ≥1
|  | ★隔膜顶部超出极耳胶边缘尺寸 | mm | ≥1
|  | ★负极涂层底部超出正极涂层尺寸 | mm | ≥0.8
|  | ★负极涂层顶部超出正极涂层尺寸 | mm | ≥0.8
|  | 电芯卷绕后直径 | mm | 144.9±0.3
|  | 电芯重量 | g | 311.3±5.0
|  | ★封口后绝缘阻值 | MΩ | >10 @ 300V, 5+3s
>10 @ 300V, 5+2s
附表(1.68)
| 负极尺寸（中心距） |  | 正极尺寸（中心距）
| D1 | 239.2565 | D1 | 146.489
| D2 | 266.1819 | D2 | 267.1867
| D3 | 268.0078 | D3 | 269.1127
| D4 | 269.8337 | D4 | 271.0386
| D5 | 271.6597 | D5 | 272.9645
| D6 | 273.4856 | D6 | 274.8905
| D7 | 275.3115 | D7 | 276.8164
| D8 | 277.1375 | D8 | 278.7423
| D9 | 278.9634 | D9 | 280.6683
| D10 | 280.7893 | D10 | 282.5942
| D11 | 282.6153 | D11 | 284.5201
| D12 | 284.4412 | D12 | 286.446
| D13 | 286.2671 | D13 | 288.372
| D14 | 288.093 | D14 | 290.2979
| D15 | 289.919 | D15 | 292.2238
| D16 | 291.7449 | D16 | 294.1498
| D17 | 293.5708 | D17 | 296.0757
| D18 | 295.3968 | D18 | 298.0016
| D19 | 297.2227 | D19 | 299.9276
| D20 | 299.0486 | D20 | 301.8535
| D21 | 300.8746 | D21 | 123.7995
| D22 | 47.5485 | D22
正极片

## 干燥注液化成定容
| L246N183A-B2验证样-设计制程标准 |  |  |  | 文件编号 | L246N183A-B2样-ZCBZ
[5 empty] | 发行版次 | B2
[5 empty] | 实施日期 | 2025-06-16
<干燥、注液、化成、定容>
1、基本参数
| 工序 | 内容 | 单位 | 内容 | 备注
| 干燥注液 | ☆电芯水分 | ppm | ≤200 | 混合样
|  | 干燥后电池重量 | g | 2262±20 | 过程收集数据
|  | 电解液型号 | / | NGE034
|  | 一注 | g | / | 根据化成DOE
|  | 电解液型号 | g | NGE033 | 二注电解液
|  | 总注液量 | g | 一次注液: 450±4g 二次注液：49±3g | 二注方案（电解液增加8g） 一注多注3g,抵消液失量，保证电池重量均值
|  | 干燥后增塑剂残留量 | ppm | /
| 化成定容 | 化成液失量 | g | ＜8g | 新增液失量标准（二次辊压&电解液增加）数据统计未7月份投料做支撑
|  | 保液量 | g | ＞486g
|  | ☆电池容量 | Ah | 188-195.0 （0.33C容量标准） | 2.5-4.4V，恒流放电容量，25℃ 客户要求容量3%；需考虑分档
|  | ☆电池ACR | mΩ | / | 根据数据分布确定标准
|  | ☆电池DCR | mΩ | / | 根据数据分布确定标准
|  | ★电池K值（风险） | mV/h | ≤0.03 | 参考值，实际以分选结果为准
|  | ☆电池重量 | g | 2770±20 | 收集分布
|  | ☆电池直径（圆柱专用） | mm | /
|  | ☆电池厚度 | mm | 40.4±0.3 | 300kgf压力
|  | ☆电池宽度 | mm | 245.5±0.4 | 最宽处
|  | ☆电池高度 | mm | 122.5±0.5（总高） 120.0±0.4（肩高）
|  | 电池OCV | V | / | 根据数据分布分析
|  | OCV分组极差 | mV | / | 根据数据分布分析
|  | 容量分组极差 | Ah | / | 根据数据分布分析
|  | DCR分组极差 | mΩ | / | 根据数据分布分析
|  | ACR分组极差 | mΩ | / | 根据数据分布分析
|  | 边电压 | V | 2.2-3.2V
|  | 化成后负极片厚度 | μm | / | 检测化成后极片厚度
|  | 定容后极片满电厚度 | μm | / | 检测定容后极片厚度
第 3 页

## 厚度尺寸链计算 (hidden)
电池厚度计算表
极片 | 面密度 | 压实密度 | 极片层数 | 辊压厚度/μm | 极片物理反弹率 | 装配段极片厚度/μm | 70%SOC反弹率 | 70%SOC极片厚度/μm | BOL满电反弹率 | BOL满电极片厚度/μm | EOL满电反弹率 | EOL满电极片厚度/μm
正极 | 310.3514 | 3.506 | 132 | 100.5201 | 1% | 101.4053 | 2% | 102.2905 | 2% | 102.2905 | 5% | 104.9461
公差 |  |  |  | 2 | 0% | 2.02 | 1% | 2.945201 | 1% | 2.945201 | 2% | 3.910402
负极 | 199.4315 | 1.608 | 134 | 129.0246 | 5% | 135.2258 | 24% | 158.7905 | 26% | 161.271 | 40% | 178.6344
公差 |  |  |  | 2 | 1% | 3.360246 | 2% | 5.000492 | 2% | 5.040492 | 5% | 9.10123
半电芯 | [5 empty] | 热压 |  | 70%SOC |  | BOL满电态 |  | EOL满电态
半电芯厚度/mm | [5 empty] | 17.38838 |  | 19.43664 |  | 19.60283 |  | 20.53045
公差/mm | [5 empty] | 0.2616499 |  | 0.3873396 |  | 0.38966
电池 | [7 empty] | 70%SOC |  | BOL满电态 |  | EOL满电态
电池厚度/mm | [7 empty] | 40.37327 |  | 40.70566 |  | 42.5609
公差/mm | [7 empty] | 0.4445665
基本设计信息 | 隔膜（热压后）厚度 | 隔膜（热压后）厚度公差 | 隔膜(化成后，包含液膜) | 低粘膜 | L型包胶 | 壳体大面壁厚 | 大面壁厚公差 | 蓝膜 | 叠片收尾胶 | JR数量 | 电池厚度 | 铜箔厚度 | 铝箔厚度
厚度/mm | 0.0115 | 0.0001 | 0.0145 | 0.08 | 0.03 | 0.5 | 0.05 | 0.08 | 0.03 |  | 40.4 | 0.005 | 0.012
层数 | 274 |  | 274 | 2 | 6 | 2 |  | 2 | 2 | 2
设计参数 | 入壳 | 出货（70%SOC） | BOL满电 | EOL满电
松紧比 | 89.4% | 99.93% | 100.8% | 105.6%
超厚/mm | / | -0.02672979 | 0.3056561 | 2.160897
注：1、壳体侧边刚性较强，不易变形，极耳保护胶、焊印保护胶由于在侧边，与正负极涂覆区域几乎无重叠，且正负极边缘侧有削薄，不计入厚度尺寸链
2、JR半电芯厚度=正极片厚度*正极片层数+隔膜厚度*隔膜层数+负极片厚度*负极片层数
3、电池厚度=半电芯厚度*半电芯数量+低粘膜厚度*层数+L型包胶厚度*层数+壳体大面壁厚度*2+蓝膜厚度*层数
4、半电芯厚度公差计算逻辑：所有正极片/负极片厚度偏差造成的半电芯厚度偏差按照极限公差进行；正极片和负极片厚度偏差之间按照概率公差进行；热压后隔膜厚度偏差波动较小，偏差计算时可以忽略
5、电池厚度公差计算逻辑：半电芯厚度偏差之间按照概率公差进行；壳体厚度偏差按照极限公差进行