## 修订履历
正极合浆工序控制计划
生效日期 |  | 流程归档后自动生效 | 有效日期 | 至下次变更之前
修订履历
序号 | 版本 | 变更内容 |  |  | 修订人 | 修订日期
1 | A0 | A样文件首版发行 |  |  | 钱建业 | 2024.07.29
2 | B0 | 版本升级 |  |  | 钱建业 | 2024.11.30
3 | B1 | 版本升级 |  |  | 钱建业 | 2025.02.17
4 | B2 | 出料固含由75.57%±1.00%变更为75.92%±1.00% 第10工步NMP加入量由3kg变更为1kg |  |  | 钱建业 | 2025.06.16
文件发放
序号 |  | 发放部门 |  | 发放产线/室 | 发放工位 | 发放份数
1 |  | 江苏基地/JS中试工厂/Y16试制车间 |  | Z3-C1 | 合浆工序 | 1
2 |  | 江苏基地/JS中试工厂/Y16试制车间(检验) |  | Z3-C1 | 合浆工序 | 1
CALB普通商密▲3年

## 正极合浆工序控制计划
正极合浆工序控制计划 Control Plan of Cathode Mixing | [8 empty] | 型号 Model |  | L246N183A |  |  | 文件代号 File NO. | PM240707-012
[9 empty] | 工序名称 Process Name |  | 正极合浆 |  |  | 发行版次 REV. | B2
阶段 Stage |  |  | □A 样件 ■B 样件 □C 样件 □试生产 □量产 A-Sample B-Sample C-Sample Pre-production Production | [5 empty] | 适用厂区/产线 Applicable Factory/Line |  | Z3-C1
项目名称 Project | L246N183A锂离子电池研发 |  | 项目编号 Project NO. |  | PM240707 |  | 研发经理 Development Manager | 郭少华 | 客户名称 Customer | / |  |  |  | 顾客批准/日期 Customer Approval/Date | /
过程编号 Process No. | 过程名称 Process | 生产设备 工装模具 Machine/Tooling/Jig | 特性 characteristics |  |  |  | 方法 Method | [6 empty] | 反应计划 Reaction plan
|  |  | 编号 No. | 产品 Products | 过程 Process | 特殊特性分类 Classification | 产品/过程产品/过程规范/公差 Specification/Tolerance | 评价/测量技术 Evaluation/Measurement | 生产 production |  | 检验 Inspection |  | 控制方法 Control Method
[9 empty] | 样本 Sample |  | 样本 Sample
[9 empty] | 容量 Size | 频率 Frequency | 容量 Size | 频率 Frequency
OP300 | 包装确认 | / | / | 外包装 | / | / | 无破损、泄漏 | 目视外观 | 物料转运确认1次，投料前确认1次 | 每包/桶 | 物料转运确认1次，投料前确认1次 | 每包/桶 | 1、操作员工检查物料包装 2、质检确认物料包装 | 1、隔离物料 2、人工确认包装破损则通知质检按照不合格品处理流程处理
OP305 | 物料确认 | / | / | 种类 | / | / | 见附表1 | 目视标签 |  | 每包/桶 |  | 每包/桶 | 1、操作员工点检物料，并记录 2、质检确认记录结果 | 1、隔离物料 2、人工确认物料错误则通知配送更换物料
OP310 | 合浆工序环境控制 | / | / | / | 温度 | / | (23.0±5.0)℃ | 温湿度计 | 1次 | 每4小时 | / | / | 1、生产点检并记录 2、定期校准温湿度计 3、质量确认 | 1、暂停生产； 2、通知动力运行调整空调系统，待环境恢复后启用； 3、对异常品进行追溯隔离，通知工程师
|  |  | / | / | 湿度 | / | ≤20.0%RH | 温湿度计/露点仪 | 1次 | 每4小时 | / | / | 1、生产点检并记录 2、定期校准温湿度计 3、质量确认 | 1、暂停生产； 2、通知动力运行调整空调系统，待环境恢复后启用； 3、对异常品进行追溯隔离，通知工程师
|  |  | / | / | 洁净度 | / | 静态10万级 | 洁净度仪 | / | / | 1次 | 每班 | 1、质检点检并记录 2、定期校准洁净度仪 | 1、暂停生产； 2、通知动力运行调整空调系统，待环境恢复后启用； 3、对异常品进行追溯隔离，通知工程师
OP315 | 正极合浆 | 搅拌机 （△） | / | / | 投料顺序 | / | 见附表1 | 过程记录 | 1次 | 每工步 | 1次 | 每工步 | 1、操作员工执行、记录 2、质检监督记录 3、班长检查并确认签字 | 1、暂停生产 2、人工确认投料顺序错误则通知质检按照不合格品处理流程处理 3、再开机时进行作业准备验证
|  |  | / | / | 投料量 | / | 见附表1 | 电子秤 | 1次 | 每工步 | 1次 | 每工步 | 1、操作员工执行、记录 2、质检监督记录 3、班长检查并确认签字 4、定期校验电子秤 | 1、暂停生产 2、人工确认投料量错误则通知质检按照不合格品处理流程处理 3、再开机时进行作业准备验证
|  |  | / | / | 转速 | / | 见附表1 | 转速传感器 | 1次 | 每工步 | 1次 | 每工步 | 1、操作员工执行、记录 2、质检监督记录 3、设备自动控制 4、计量定期校验 | 1、暂停生产 2、人工确认转速错误则通知质检按照不合格品处理流程处理 3、再开机时进行作业准备验证
|  |  | / | / | 时间 | / | 见附表1 | PLC控制程序 | 1次 | 每工步 | 1次 | 每工步 | 1、操作员工执行、记录 2、质检监督记录 3、设备自动控制 | 1、暂停生产 2、人工确认时间错误则通知质检按照不合格品处理流程处理 3、再开机时进行作业准备验证
|  |  | / | / | 真空度 | / | 见附表1 | 压力变送器 | 1次 | 每工步 | 1次 | 每工步 | 1、操作员工执行、记录 2、质检监督记录 3、设备自动控制 4、计量定期校验压力变送器 | 1、通知工程师现场确认处理 2、再开机时进行作业准备验证
OP320 | 正极浆料缓存 | 浆料储存罐 | / | / | 搅拌速度 | / | (10~25)rpm | 转速传感器 | 1次 | 每釜 | / | / | 1、操作员工执行、记录 2、质检监督记录 3、设备自动控制 4、计量定期校验 | 1、暂停生产 2、人工确认搅拌速度错误则通知质检按照不合格品处理流程处理 3、再开机时进行作业准备验证
|  |  | / | / | 储存时间 | / | ≤48h | 过程记录 | 1次 | 每釜 | 1次 | 每班 | 1、操作员工记录 2、质检监督记录 3、班长检查 | 1、对浆料隔离 2、通知质检按照不合格品处理流程处理
|  |  | / | 浆料粘度 | / | / | （4000-8000）mPa·s | 粘度计 (DV-2) | 1次 | 每釜 | 1次 | 每釜 | 1、合浆工步完成后，出料前由质检员检测 2、定期校准粘度计 | 1、对浆料隔离 2、通知质检按照不合格品处理流程处理
|  |  | 1 | 浆料细度 | / | ☆ | ≤20µm | 刮板细度计 | 1次 | 每釜 | 1次 | 每釜 | 1、合浆工步完成后，出料前由质检员检测 2、定期校准细度计 | 1、对浆料隔离 2、通知质检按照不合格品处理流程处理
|  |  | / | 浆料固含量 | / | / | 75.92%±1.00% （依粘度调整） | 固含仪 | 1次 | 每釜 | 1次 | 每釜 | 1、合浆工步完成后，出料前由质检员检测 2、计量定期校准固含仪 | 1、对浆料隔离 2、通知质检按照不合格品处理流程处理
OP325 | 出料 | 过滤器 （除磁车自带） | / | / | 筛网目数 | / | 150目+200目 | 目视标签 | 更换前确认 | 每次 | / | / | 1、设备点检过滤器 2、更换并记录 | 1、目数不符通知班组长进行确认更换 2、超期未更换/清洗时，暂停生产
|  |  | / | / | 清洗要求 | / | 表面无大面积结块浆料 筛网无破损 | 目视 | 更换前确认/1次 | 1次/7天 | 更换前确认/1次 | 1次/7天 | 班组进行过滤器清洗并记录 | 1、继续清洗至无结块浆料残留 2、对破损筛网报废处理
|  |  | / | / | 筛网寿命 | / | 使用时间≤24个月 | 目视 | 安装前确认 | 每次 | / | / | 点检并记录 | 1、更换筛网 2、通知质检按照不合格品处理流程处理
|  | 浆料磁棒 （除磁车自带） | / | / | 磁棒清洗 | / | 磁棒表面无浆料和异物 | 目视白色无纺布无异物 | 1次 | 1次/3天 | 1次 | 1次/3天 | 1、设备点检并记录 2、班组进行清洗并记录 | 班组对磁棒进行重新清洗直至符合要求
|  |  | 2 | / | 磁感应强度 | ☆ | ≥12000GS | 高斯计 | 1次 | 三个月 | 1次 | 三个月 | 1、点检并记录 2、质量部门对磁感应强度进行抽检 3、计量负责磁棒进厂首次校验 | 1、设备工程师更换磁棒 2、对已产出可疑产品进行追溯，识别并隔离异常产品，并通知工艺、质量工程师进行判定。
备注 | 1、过程编号、过程名称、作业步骤、产品特性、过程特性的描述，在过程流程图、PFMEA、控制计划中应保持统一。 1、Process description should be same with process flow chart, PFMEA and control plan. 2、“★”表示产品与安全有关的特殊特性符号，关键产品参数/关键过程参数/关键工序；“☆”表示产品与安全无关的特殊特性符号，重要产品参数/重要过程参数/重要工序。 2、“★”: characteristics related with product safety and critical product parameter/process parameter/ process;“☆”: characteristics related with significant product parameter/process parameter/ process, but not related with product safety. 3、“△"表示该处生产设备/工装模具具有防错功能。 3、“△”: Machine/Tooling/Jig have error proofing function。
编制 Editor |  |  | 文审 DCC |  | 审核 Audit |  | 会签 Countersign |  |  | 批准 Approval |  |  |  | 文控 DCC
钱建业 |  |  | 陈颖 |  | 王春光 |  | 高博、徐建伟、杨洁、丁正亚、郭少华、邢晨、顾梦洁、冯震世 |  |  | 李晓坡 |  |  |  | 陈颖
Note on K14: ZhangRong张荣: 质量检测
Note on L14: ZhangRong张荣: 质量检测

## 附图、附表
正极合浆工序控制计划 Control Plan of Cathode Mixing | [7 empty] | 型号 Model |  | L246N183A | 文件代号 File NO. | PM240707-012
[8 empty] | 工序名称 Process Name |  | 正极合浆 | 发行版次 REV. | B2
阶段 Stage |  |  | □A 样件 ■B 样件 □C 样件 □试生产 □量产 A-Sample B-Sample C-Sample Pre-production Production |  |  |  |  | 适用厂区/产线 Applicable Factory/Line |  | Z3-C1
项目名称 Project | L246N183A锂离子电池研发 |  | 项目编号 Project NO. | PM240707 |  | 研发经理 Development Manager | 郭少华 | 客户名称 Customer | / |  | 顾客批准/日期 Customer Approval/Date | /
附表1（公转转速公差要求：±1rpm；分散转速公差要求：±20rpm;真空要求：-0.085±0.005MPa）
| 附表2 搅拌机真空度挑战参数检测表 | [5 empty] | 附表3 搅拌机温度挑战参数检测表
| 序号 | 挑战参数名称 |  |  | 检出结果 |  | 序号 | 挑战参数名称 |  |  | 检出结果
| 1 | 真空度＜-0.085±0.005Mpa |  |  | 不报警 |  | 1 | 实际温度+2℃ |  |  | 不报警
| 2 | 真空度＞-0.085±0.005Mpa |  |  | 报警 |  | 2 | 实际温度-2℃ |  |  | 报警
备注 | 1、过程编号、过程名称、作业步骤、产品特性、过程特性的描述，在过程流程图、PFMEA、控制计划中应保持统一。 1、Process description should be same with process flow chart, PFMEA and control plan. 2、“★”表示产品与安全有关的特殊特性符号，关键产品参数/关键过程参数/关键工序；“☆”表示产品与安全无关的特殊特性符号，重要产品参数/重要过程参数/重要工序。 2、“★”: characteristics related with product safety and critical product parameter/process parameter/ process;“☆”: characteristics related with significant product parameter/process parameter/ process, but not related with product safety. 3、“△"表示该处生产设备/工装模具具有防错功能。 3、“△”: Machine/Tooling/Jig have error proofing function。
编制 Editor |  |  | 文审 DCC | 审核 Audit |  | 会签 Countersign |  |  | 批准 Approval |  | 文控 DCC
钱建业 |  |  | 陈颖 | 王春光 |  | 高博、徐建伟、杨洁、丁正亚、郭少华、邢晨、顾梦洁、冯震世 |  |  | 李晓坡 |  | 陈颖

## 防错清单
JSZ3-C1-L246N183A型号合浆工序防错清单
序号 | 工序 | 评价/测量设备 | 防错装置 | 防错级别 | 防错检出结果 | 防错装置功能描述 | 防错验证类型 | 验证方法 | 防错验证频次 | 防错样件名称 | 防错样件编号 | 防错样件类型（缺陷/计量） | 防错样件规格 | 防错样件精度 | 防错样件校准/确认频次 | 反应计划
1 | 合浆 | 正极合浆设备 | 设备自动报警 | 警告 | NG | 温度超出设置会报警 | 挑战参数 | 实际温度高出设定2℃报警 | 1次/每月 | / | / | / | / | / | / | 1、暂停生产； 2、对不合格品进行标识隔离，通知质检员或质量工程师按照不合格品处理流程进行处理； 3、通知技术员或设备工程师分析处理； 4、进行作业准备验证后开机。
2 | 合浆 | 正极合浆设备 | 设备自动报警 | 警告 | NG | 真空度超出设置会报警 | 挑战参数 | 实际真空度大于或低于（-0.085±0.005）Mpa | 1次/每月 | / | / | / | / | / | / | 1、暂停生产； 2、对不合格品进行标识隔离，通知质检员或质量工程师按照不合格品处理流程进行处理； 3、通知技术员或设备工程师分析处理； 4、进行作业准备验证后开机。
其中防错级别（能够根据判定做出反应的装置）有三种： | [9 empty] | 防错验证方式有三种： |  |  | 防错样件类型有两种：
（1）防止：不制造缺陷，具有闭环控制功能的防错装置。如，涂布面密度β射线闭环控制。 （2）警告：当错误发生时可以自动发出信号（报警、提示界面等）的防错装置。如，充氦气机构无氦气时可报警。 （3）发现：不传递缺陷，当出现不合格品时系统会自动挑出的防错装置，比如装配线上电芯称重不合格后会挑选出来。 | [9 empty] | （1）挑战参数：设置设备参数不符合工艺要求，看设备是否发出警告； （2）挑战件：具有已知规范、经校准并且可追溯到标准的产品或工装，其预期结果（通过或不通过）用于确认防错装置或检具（如通止规）的功能性； （3）OK/NG样件：当挑战件无法获取时，可使用合格/不合格的产品或工装作为防错样件，验证防错装置的功能性； |  |  | （1）计量样件：防错样件的规格是可定量的。 （2）缺陷样件：防错样件的规格是不可定量的，是指通过防错装置时能证明不符合操作或者能被探测出的外观缺陷的产品/工装。

## PD-350L-1 (hidden)
附表1：L616F181A项目正极合浆附表（300L-PD） | [12 empty] | 配比 | 固含量 | 总重 | 固体量 | 每个重量 | NMP量
工步 | 工步名称 | 加料名称 | 重量/kg | 公差 | 公转/rpm | 分散/rpm | 时间/min | 温度/℃ | 真空度 | 备注 | 固含量 | FP05 | 96.8 | 100% | 185.9504 | 180 | 180 | 0
1 | 投料 | FP05 | 90 | 0.45 | / | / | / | / | / | / | 100% | 2520-P5 | 2 | 100% | 185.9504 | 3.719008 | 3.719008 | 0
2 | 投料 | 2520-P5 | 3.719008 | 0.01859504 | / | / | / | / | / | / | 100% | CNT (LB122-50) | 0.5 | 5% | 185.9504 | 0.9297521 | 18.59504 | 17.66529
3 | 投料 | 80R | 0.9297521 | 0.00464876 | / | / | / | / | / | / | 100% | 80R | 0.5 | 100% | 185.9504 | 0.9297521 | 0.9297521 | 0
4 | 投料+搅拌 | FP05 | 90 | 0.45 | 20 | 1000 | 10 | 温度＞35℃冷却水开启 温度＞45℃报警 | / | 结束后刮桨刮锅壁刮视镜口，刮分散盘 | 100% | A1001 | 0.2 | 25% | 185.9504 | 0.3719008 | 1.487603
5 | 投料+搅拌 | NMP | 61.5 | 0.3075 | 11 | / | 15 | 温度＞35℃冷却水开启 温度＞45℃报警 | / | NMP加入时，公转1-5rpm，结束后刮桨刮锅壁刮视镜口，刮分散盘 | 75.02%
6 | 搅拌 | / | / | / | 20 | / | 45 | 温度＞35℃冷却水开启 温度＞45℃报警 | / | 起始转速11rpm，逐渐将转速升至20rpm，30/60/80min各刮桨一次 | 75.02%
7 | 投料 | A1001 | 1.487603 | 0.007438017 | / | / | / | 温度＞35℃冷却水开启 温度＞45℃报警 | / | / | 74.71%
8 | 投料+搅拌 | NMP | 38 | 0.19 | 25 | 800 | 20 | 温度＞35℃冷却水开启 温度＞45℃报警 | ＜-85kPa | / | 65.1%
9 | 投料+搅拌 | CNT (LB122-50) | 18.59504 | 0.09297521 | 25 | 2000 | 150 | 温度＞35℃冷却水开启 温度＞45℃报警 | ＜-85kPa | 起始转速11rpm，起始分散频率1000rpm，逐渐增至设定值 | 61.12%
10 | 调粘 | NMP | / | / | 25 | 2000 | 30 | 温度＞35℃冷却水开启 温度＞45℃报警 | ＜-85kPa | 出料粘度3000~8000mPa·s 27#转子30rpm | / | 总重 | 185.9504
11 | 储存消泡 | / | / | / | 10 | / | 30 | 温度＞35℃冷却水开启 温度＞45℃报警 | ＜-85kPa | 出料过200目滤网 | /

## PD-300L (hidden)
合浆组别 |  | 合浆设备 | Y16-300L | 浆料投料量(Kg) | 287.5016 |  | 固含量 | 64.74%
配方组成 | FP05 | HEVER701 | CNT (LB122-50) | SP | A1001 |  | 粘度规格/mPas | 7000-11000
配方比例 | 96.7% | 2% | 0.5% | 0.5% | 0.3% |  | 细度/um（≤） | 1900-01-19
物料固含量 | 100% | 100% | 5% | 100% | 25%
附表1:正极合浆工艺表-Y16-PD-300L | [12 empty] | 配比 | 固含量 | 总重 | 固体量 | 每个重量 | NMP量
工步 | 工步名称 | 加料名称 | 重量/kg | 公差 | 公转/rpm | 分散/rpm | 时间/min | 温度/℃ | 真空度 | 备注 | 固含量 | FP05 | 96.7 | 100% | 186.1427 | 180 | 180 | 0
1 | 投料 | FP05 | 90 | 0.18 | / | / | / | / | / | / | 100% | HEVER701 | 2 | 100% | 186.1427 | 3.722854 | 3.722854 | 0
2 | 投料 | HEVER701 | 3.722854 | 0.01 | / | / | / | / | / | / | 100% | CNT (LB122-50 | 0.5 | 5% | 186.1427 | 0.9307135 | 18.61427 | 17.68356
3 | 投料 | SP | 0.9307135 | 0.01 | / | / | / | / | / | / | 100% | SP | 0.5 | 100% | 186.1427 | 0.9307135 | 0.9307135 | 0
4 | 投料+搅拌 | FP05 | 90 | 0.18 | 20 | 1000 | 10 | 温度＞35℃冷却水开启 温度＞45℃报警 | / | 公转，分散逐渐提升，结束后刮桨刮锅壁刮视镜口，刮分散盘 | 100%
5 | 投料+搅拌 | NMP | 68 | 0.136 | 5 | / | 5 | 温度＞35℃冷却水开启 温度＞45℃报警 | / | NMP加入时，公转1-5rpm,逐渐将转速升至设定值 | 73.09% | A1001 | 0.3 | 25% | 186.1427 | 0.5584281 | 2.233713 | 1.675284
6 | 搅拌 | / | / | / | 15 | / | 15 | 温度＞35℃冷却水开启 温度＞45℃报警 | / | 结束后刮桨刮分散盘 | 73.09% | 总重 | 186.1427
7 | 搅拌 | / | / | / | 20 | / | 45 | 温度＞35℃冷却水开启 温度＞45℃报警 | / | 结束后刮桨刮分散盘 | 73.09%
8 | 投料+搅拌 | NMP | 4 | 0.01 | 20 | 200 | 30 | 温度＞35℃冷却水开启 温度＞45℃报警 | / | 结束后刮桨刮分散盘 | 71.95%
9 | 投料 | A1001 | 2.233713 | 0.01 | / | / | / | 温度＞35℃冷却水开启 温度＞45℃报警 | ＜-85kPa |  | 71.54%
10 | 投料+搅拌 | NMP | 10 | 0.01 | 25 | 1500 | 20 | 温度＞35℃冷却水开启 温度＞45℃报警 | ＜-85kPa |  | 68.88%
11 | 投料+搅拌 | CNT (LB122-50 | 18.61427 | 0.03722854 | 25 | 2000 | 150 | 温度＞35℃冷却水开启 温度＞45℃报警 | ＜-85kPa |  | 64.74%
12 | 调粘 | NMP | / | / | 25 | 2000 | 30 | 温度＞35℃冷却水开启 温度＞45℃报警 | ＜-85kPa | 出料粘度7000~11000mPa·s 27#转子25rpm | /
13 | 反转储存消泡 | / | / | / | 11 | / | 30 | 温度＞35℃冷却水开启 温度＞45℃报警 | ＜-85kPa | 出料过200目滤网 | /

## 备用200L (hidden)
合浆组别 |  | 合浆设备 | Y12-200L | 浆料投料量(Kg) | 192.001 | / | 固含量 | 64.63%
配方组成 | FP05 | HEVER701 | CNT (LB122-50) | SP |  | A1001 | 粘度规格/mPas | 7000-11000
配方比例 | 96.7% | 2% | 0.5% | 0.5% |  | 0.3% | 细度/um（≤） | 1900-01-19
物料固含量 | 100% | 100% | 5% | 100% |  | 25%
附表1:正极合浆工艺表-Y12-PD-200L | [12 empty] | 配比 | 固含量 | 总重 | 固体量 | 每个重量 | NMP量
工步 | 工步名称 | 加料名称 | 重量/kg | 公差 | 公转/rpm | 分散/rpm | 时间/min | 温度/℃ | 真空度 | 备注 | 固含量 | FP05 | 96.7 | 100% | 124.0951 | 120 | 120 | 0
1 | 投料 | FP05 | 60 | 0.12 | / | / | / | / | / | / | 100% | HEVER701 | 2 | 100% | 124.0951 | 2.481903 | 2.481903 | 0
2 | 投料 | HEVER701 | 2.481903 | 0.01 | / | / | / | / | / | / | 100% | CNT (LB122-50 | 0.5 | 5% | 124.0951 | 0.6204757 | 12.40951 | 11.78904
3 | 投料 | SP | 0.6204757 | 0.01 | / | / | / | / | / | / | 100% | SP | 0.5 | 100% | 124.0951 | 0.6204757 | 0.6204757 | 0
4 | 投料+搅拌 | FP05 | 60 | 0.12 | 20 | 1000 | 10 | 温度＞35℃冷却水开启 温度＞45℃报警 | / | 公转，分散逐渐提升，结束后刮桨刮锅壁刮视镜口，刮分散盘 | 100%
5 | 投料+搅拌 | NMP | 45 | 0.09 | 5 | / | 15 | 温度＞35℃冷却水开启 温度＞45℃报警 | / | NMP加入时，公转1-5rpm,逐渐将转速升至设定值 | 73.23% | A1001 | 0.3 | 25% | 124.0951 | 0.3722854 | 1.489142 | 1.116856
6 | 搅拌 | / | / | / | 15 | / | 15 | 温度＞35℃冷却水开启 温度＞45℃报警 | / | 结束后刮桨刮分散盘 | 73.23% | 总重 | 124.0951
7 | 搅拌 | / | / | / | 20 | / | 45 | 温度＞35℃冷却水开启 温度＞45℃报警 | / | 结束后刮桨刮分散盘 | 73.23%
8 | 投料+搅拌 | NMP | 3 | 0.01 | 20 | 1000 | 30 | 温度＞35℃冷却水开启 温度＞45℃报警 | / | 结束后刮桨刮分散盘 | 71.95%
9 | 投料 | A1001 | 1.489142 | 0.01 | / | / | / | 温度＞35℃冷却水开启 温度＞45℃报警 | ＜-85kPa |  | 71.54%
10 | 投料+搅拌 | NMP | 7 | 0.01 | 25 | 1200 | 15 | 温度＞35℃冷却水开启 温度＞45℃报警 | ＜-85kPa |  | 68.75%
11 | 投料+搅拌 | CNT (LB122-50 | 12.40951 | 0.02481903 | 25 | 2300 | 150 | 温度＞35℃冷却水开启 温度＞45℃报警 | ＜-85kPa |  | 64.63%
12 | 调粘 | NMP | / | / | 25 | 2300 | 30 | 温度＞35℃冷却水开启 温度＞45℃报警 | ＜-85kPa | 出料粘度7000~11000mPa·s 27#转子25rpm | /
13 | 反转储存消泡 | / | / | / | 11 | / | 30 | 温度＞35℃冷却水开启 温度＞45℃报警 | ＜-85kPa | 出料过200目滤网 | /

## 备用100L (hidden)
合浆组别 |  | 合浆设备 | Y16-100L | 浆料投料量(Kg) | 96.00052 | / | 固含量 | 64.63%
配方组成 | FP05 | HEVER701 | CNT (LB122-50) | SP |  | A1001 | 粘度规格/mPas | 7000-11000
配方比例 | 96.7% | 2% | 0.5% | 0.5% |  | 0.3% | 细度/um（≤） | 1900-01-19
物料固含量 | 100% | 100% | 5% | 100% |  | 25%
附表1:正极合浆工艺表-Y16-PD-100L | [12 empty] | 配比 | 固含量 | 总重 | 固体量 | 每个重量 | NMP量
工步 | 工步名称 | 加料名称 | 重量/kg | 公差 | 公转/rpm | 分散/rpm | 时间/min | 温度/℃ | 真空度 | 备注 | 固含量 | FP05 | 96.7 | 100% | 62.04757 | 60 | 60 | 0
1 | 投料 | FP05 | 30 | 0.06 | / | / | / | / | / | / | 100% | HEVER701 | 2 | 100% | 62.04757 | 1.240951 | 1.240951 | 0
2 | 投料 | HEVER701 | 1.240951 | 0.01 | / | / | / | / | / | / | 100% | CNT (LB122-50 | 0.5 | 5% | 62.04757 | 0.3102378 | 6.204757 | 5.894519
3 | 投料 | SP | 0.3102378 | 0.01 | / | / | / | / | / | / | 100% | SP | 0.5 | 100% | 62.04757 | 0.3102378 | 0.3102378 | 0
4 | 投料+搅拌 | FP05 | 30 | 0.06 | 20 | 1000 | 10 | 温度＞35℃冷却水开启 温度＞45℃报警 | / | 公转，分散逐渐提升，结束后刮桨刮锅壁刮视镜口，刮分散盘 | 100%
5 | 投料+搅拌 | NMP | 22.5 | 0.045 | 5 | / | 15 | 温度＞35℃冷却水开启 温度＞45℃报警 | / | NMP加入时，公转1-5rpm,逐渐将转速升至设定值 | 73.23% | A1001 | 0.3 | 25% | 62.04757 | 0.1861427 | 0.7445708 | 0.5584281
6 | 搅拌 | / | / | / | 15 | / | 15 | 温度＞35℃冷却水开启 温度＞45℃报警 | / | 结束后刮桨刮分散盘 | 73.23% | 总重 | 62.04757
7 | 搅拌 | / | / | / | 20 | / | 45 | 温度＞35℃冷却水开启 温度＞45℃报警 | / | 结束后刮桨刮分散盘 | 73.23%
8 | 投料+搅拌 | NMP | 2 | 0.01 | 20 | 1000 | 30 | 温度＞35℃冷却水开启 温度＞45℃报警 | / | 结束后刮桨刮分散盘 | 71.53%
9 | 投料 | A1001 | 0.7445708 | 0.01 | / | / | / | 温度＞35℃冷却水开启 温度＞45℃报警 | ＜-85kPa |  | 71.13%
10 | 投料+搅拌 | NMP | 3 | 0.01 | 25 | 1200 | 15 | 温度＞35℃冷却水开启 温度＞45℃报警 | ＜-85kPa |  | 68.75%
11 | 投料+搅拌 | CNT (LB122-50 | 6.204757 | 0.01240951 | 25 | 2300 | 150 | 温度＞35℃冷却水开启 温度＞45℃报警 | ＜-85kPa |  | 64.63%
12 | 调粘 | NMP | / | / | 25 | 2300 | 30 | 温度＞35℃冷却水开启 温度＞45℃报警 | ＜-85kPa | 出料粘度7000~11000mPa·s 27#转子25rpm | /
13 | 反转储存消泡 | / | / | / | 11 | / | 30 | 温度＞35℃冷却水开启 温度＞45℃报警 | ＜-85kPa | 出料过200目滤网 | /

## PD-100L (hidden)
附表1：L620F181A项目正极合浆附表（100L-PD） | [12 empty] | 配比 | 固含量 | 总重 | 固体量 | 每个重量 | NMP量
工步 | 工步名称 | 加料名称 | 重量/kg | 公差 | 公转/rpm | 分散/rpm | 时间/min | 温度/℃ | 真空度 | 备注 | 固含量 | FP05 | 96.8 | 100% | 61.98347 | 60 | 60 | 0
1 | 投料 | FP05 | 40 | 0.2 | / | / | / | / | / | / | 100% | PVDF2520-P5 | 2 | 100% | 61.98347 | 1.239669 | 1.239669 | 0
2 | 投料 | PVDF2520-P5 | 1.239669 | 0.006198347 | / | / | / | / | / | / | 100% | CNT (LB122-50) | 0.5 | 5% | 61.98347 | 0.3099174 | 6.198347 | 5.88843
3 | 投料 | 80R | 0.3099174 | 0.001549587 | / | / | / | / | / | / | 100% | 80R | 0.5 | 100% | 61.98347 | 0.3099174 | 0.3099174 | 0
4 | 投料+搅拌 | FP05 | 20 | 0.1 | 20 | 1000 | 10 | 温度＞35℃冷却水开启 温度＞45℃报警 | / | 结束后刮桨刮锅壁刮视镜口，刮分散盘 | 100% | A701 | 0.2 | 75% | 61.98347 | 0.1239669 | 0.1652893
5 | 投料+搅拌 | NMP | 20.5 | 0.1025 | 11 | / | 15 | 温度＞35℃冷却水开启 温度＞45℃报警 | / | 结束后刮桨刮锅壁刮视镜口，刮分散盘 | 75.02%
6 | 搅拌 | / | / | / | 20 | / | 80 | 温度＞35℃冷却水开启 温度＞45℃报警 | / | 起始转速11rpm，逐渐将转速升至20rpm，30/60/80min各刮桨一次 | 75.02%
7 | 投料 | A701 | 0.1652893 | 0.0008264463 | / | / | / | 温度＞35℃冷却水开启 温度＞45℃报警 | / | / | 75.02% | [5 empty] | 附表1：L221F131A项目正极合浆附表（300L-PD）
7 | 投料+搅拌 | NMP | 20 | 0.1 | 25 | 2000 | 20 | 温度＞35℃冷却水开启 温度＞45℃报警 | ＜-85kPa |  | 60.64% | [5 empty] | 工步 | 工步名称 | 加料名称 | 重量/kg | 公差 | 公转/rpm | 分散/rpm | 时间/min | 温度/℃ | 真空度 | 备注 | 固含量
8 | 投料+搅拌 | CNT (LB122-50) | 6.198347 | 0.03099174 | 25 | 3000 | 180 | 温度＞35℃冷却水开启 温度＞45℃报警 | ＜-85kPa | 起始转速11rpm，起始分散频率1000rpm，逐渐增至设定值 | 57.17% | [5 empty] | 1 | 投料 | 0 | 0 | 0 | / | / | / | / | / | / | #DIV/0!
9 | 调粘 | NMP | / | / | 25 | 3000 | 30 | 温度＞35℃冷却水开启 温度＞45℃报警 | ＜-85kPa | 出料粘度3000~8000mPa·s 27#转子30rpm | / | 总重 | 61.98347 |  |  |  | 2 | 投料 | 0 | 0 | 0 | / | / | / | / | / | / | #DIV/0!
10 | 储存消泡 | / | / | / | 10 | / | 30 | 温度＞35℃冷却水开启 温度＞45℃报警 | ＜-85kPa | 出料过200目滤网 | / | [5 empty] | 3 | 投料 | 0 | 0 | 0 | / | / | / | / | / | / | #DIV/0!
[17 empty] | 4 | 投料+搅拌 | 0 | 0 | 0 | 20 | 1000 | 10 | 温度＞35℃冷却水开启 温度＞45℃报警 | / | 结束后刮桨刮锅壁刮视镜口，刮分散盘 | #DIV/0!
[17 empty] | 5 | 投料+搅拌 | NMP | 68 | 0.34 | 5 | / | 5 | 温度＞35℃冷却水开启 温度＞45℃报警 | / | / | 0%
[17 empty] | 6 | 搅拌 | / | / | / | 10 | / | 5 | 温度＞35℃冷却水开启 温度＞45℃报警 | / | / | 0%
[17 empty] | 7 | 搅拌 | / | / | / | 15 | / | 5 | 温度＞35℃冷却水开启 温度＞45℃报警 | / | 结束后刮桨刮锅壁刮视镜口，刮分散盘 | 0%
[17 empty] | 8 | 搅拌 | / | / | / | 20 | / | 45 | 温度＞35℃冷却水开启 温度＞45℃报警 | / |  | 0%
[17 empty] | 9 | 投料+搅拌 | NMP | 8 | 0.04 | 25 | 200 | 10 | 温度＞35℃冷却水开启 温度＞45℃报警 | / | / | 0%
[17 empty] | 10 | 投料 | 0 | 0 | 0 | / | / | / | 温度＞35℃冷却水开启 温度＞45℃报警 | / | / | 0%
[17 empty] | 11 | 投料+搅拌 | NMP | 12 | 0.06 | 25 | 1500 | 20 | 温度＞35℃冷却水开启 温度＞45℃报警 | ＜-85kPa | / | 0%
[17 empty] | 12 | 投料+搅拌 | CNT (LB122-50) | 0 | 0 | 25 | 2000 | 150 | 温度＞35℃冷却水开启 温度＞45℃报警 | ＜-85kPa |  | 0%
[17 empty] | 13 | 调粘 | NMP | / | / | 25 | 2000 | 30 | 温度＞35℃冷却水开启 温度＞45℃报警 | ＜-85kPa | 出料粘度3000~8000mPa·s 27#转子30rpm | /
[17 empty] | 14 | 储存消泡 | / | / | / | 10 | / | 30 | 温度＞35℃冷却水开启 温度＞45℃报警 | ＜-85kPa | 出料过200目滤网 | /