## 修订履历
负极合浆工序控制计划
生效日期 |  | 流程归档后自动生效 |  | 有效日期 | 至下次变更之前
修订履历
序号 | 版本 | 变更内容 |  |  |  | 修订人 | 修订日期
1 | A0 | A样文件首版发行 |  |  |  | 钱建业 | 2024.7.29
2 | B0 | 负极上层第八步纯水由12kg变更为18kg，第十一步纯水由18kg变更为21kg， 出料固含由53.5±1%变更为52.5±1%； 负极下层第5步纯水54kg变更为44kg，第11步纯水21kg变更为13kg 粘度变更为3500-5500 ；固含由53±1%变更为54±1%； |  |  |  | 钱建业 | 2024.11.29
3 | B1 | 版本升级 |  |  |  | 钱建业 | 2025.02.17
4 | B2 | 负极上层第12步纯水由21kg变更为20.5kg； 负极下层第12步纯水由13kg变更为15kg。 |  |  |  | 钱建业 | 2025.06.16
文件发放
序号 |  | 发放部门 | 发放产线/室 |  |  | 发放工位 | 发放份数
1 |  | 江苏基地/JS中试工厂/Y16试制车间 | Z3-C1 |  |  | 合浆工序 | 1
2 |  | 江苏基地/JS中试工厂/Y16试制车间(检验) | Z3-C1 |  |  | 合浆工序 | 1
CALB普通商密▲3年

## 负极合浆工序控制计划
负极合浆工序控制计划 Control Plan of Anode Mixing | [8 empty] | 型号 Model |  | L246N183A |  |  | 文件代号 File NO. | PM240707-013
[9 empty] | 工序名称 Process Name |  | 负极合浆 |  |  | 发行版次 REV. | B2
阶段 Stage |  |  | □ A 样件 ■ B 样件 □C 样件 □试生产 □量产 A-Sample B-Sample C-Sample Pre-production Production | [5 empty] | 适用厂区/产线 Applicable Factory/Line |  | Z3-C1
项目名称 Project | L246N183A电池开发项目 |  | 项目编号 Project NO. |  | PM240707 |  | 研发经理 R&D Manager | 郭少华 | 客户名称 Customer | / |  |  |  | 顾客批准/日期 Customer Approval/Date | /
过程编号 Process No. | 过程名称 Process | 生产设备 工装模具 Machine/Tooling/Jig | 特性 characteristics |  |  |  | 方法 Method | [6 empty] | 反应计划 Reaction plan
|  |  | 编号 No. | 产品 Products | 过程 Process | 特殊特性分类 Classification | 产品/过程产品/过程规范/公差 Specification/Tolerance | 评价/测量技术 Evaluation/Measurement | 生产 production |  | 检验 Inspection
[9 empty] | 样本 Sample |  | 样本 Sample |  | 控制方法 Control Method
[9 empty] | 容量 Size | 频率 Frequency | 容量 Size | 频率 Frequency
OP330 | 纯水确认 | / | / | 电导率 | / | / | ＜1μS/cm | 电导率仪 | 投料前确认1次 | 每班 | 投料前确认1次 | 每班 | 1、检验 2、定期校验 | 1、通知设备工程师进行排故 2、对纯水进行报废处理
OP335 | 物料包装确认 | / | / | 外包装 | / | / | 无破损、泄露 | 目视外观 | 物料转运确认1次，投料前确认1次 | 每包/桶 | 物料转运确认1次，投料前确认1次 | 每包/桶 | 1、操作员工点检物料，并记录 2、质检确认记录结果 | 1、隔离物料 2、人工确认包装破损则通知质检按照不合格品处理流程处理
OP340 | 物料确认 | / | / | 种类 | / | / | 见附表1加料名称 | 目视标签 |  | 每包/桶 |  | 每包/桶 | 1、操作员工点检物料，并记录 2、质检确认记录结果 | 1、隔离物料 2、人工确认物料错误则通知配送更换物料
OP345 | 合浆工序环境控制 | / | / | / | 温度 | / | （23.0±5.0）℃ | 温湿度计 | 1次 | 每4小时 | / | / | 1、生产点检并记录 2、定期校准温湿度计 | 1、暂停生产； 2、通知动力运行调整空调系统，待环境恢复后启用； 3、对异常品进行追溯隔离，通知工程师
|  |  | / | / | 湿度 | / | RH≤20% | 温湿度计 | 1次 | 每4小时 | / | / | 1、生产点检并记录 2、定期校准温湿度计 | 1、暂停生产； 2、通知动力运行调整空调系统，待环境恢复后启用； 3、对异常品进行追溯隔离，通知工程师
|  |  | / | / | 洁净度 | / | 静态10万级 | 洁净度仪 | / | / | 1次 | 每班 | 1、质检点检并记录 2、定期校准洁净度仪 | 1、暂停生产； 2、通知动力运行调整空调系统，待环境恢复后启用； 3、对异常品进行追溯隔离，通知工程师
OP350 | 负极合浆 | 搅拌机 (△) | / | / | 投料顺序 | / | 见附表1 | 过程记录 | 1次 | 每工步 | 1次 | 每工步 | 1、操作员工执行、记录 2、质检监督记录 3、班长检查并确认签字 | 1、暂停生产 2、人工确认物料错误则通知质检按照不合格品处理流程处理 3、进行作业准备验证后开机
|  |  | / | / | 投料量 | / | 见附表1 | 电子秤 | 1次 | 每工步 | 1次 | 每工步 | 1、操作员工执行、记录 2、质检监督记录 3、班长检查并确认签字 4、定期校验电子秤 | 1、暂停生产 2、人工确认投料量错误则通知质检按照不合格品处理流程处理 3、进行作业准备验证后开机
|  |  | / | / | 转速 | / | 见附表1 | 转速传感器 | 1次 | 每工步 | 1次 | 每工步 | 1、操作员工执行、记录 2、质检监督记录 3、设备自动控制 4、设备定期校验 | 1、暂停生产 2、人工确认转速错误则通知质检按照不合格品处理流程处理 3、进行作业准备验证后开机
|  |  | / | / | 时间 | / | 见附表1 | PLC控制程序 | 1次 | 每工步 | 1次 | 每工步 | 1、操作员工执行、记录 2、质检监督记录 3、设备自动控制 | 1、暂停生产 2、人工确认时间错误则通知质检按照不合格品处理流程处理 3、进行作业准备验证后开机
|  |  | / | / | 真空度 | / | 见附表1 | 压力变送器 | 1次 | 每工步 | 1次 | 每工步 | 1、操作员工执行、记录 2、质检监督记录 3、设备自动控制 4、计量定期校验 | 1、通知工程师现场确认处理 2、再开机时进行作业准备验证
|  |  | / | / | 合浆过程温度 | / | （10.0～55.0）℃ | 温度传感器 | 1次 | 每工步 | 1次 | 每工步 | 1、操作员工执行、记录 2、质检监督记录 3、设备自动控制 4、计量定期校验温度传感器（见附表3） | 1、暂停生产 2、人工确认温度超限则通知质检按照不合格品处理流程处理
OP355 | 负极浆料缓存 | 浆料储存罐 | / | / | 搅拌速度 | / | （10～25）rpm | 转速传感器 | 1次 | 每釜 | 1次 | 每釜 | 1、操作员工执行、记录 2、质检监督记录 3、设备自动控制 4、计量定期校验 | 1、暂停生产 2、人工确认转速错误则通知质检按照不合格品处理流程处理
|  |  | / | / | 储存时间 | / | ≤48h | 过程记录 | 1次 | 每釜 | 1次 | 每釜 | 1、操作员工记录 2、质检监督记录 3、班长检查 | 1、对浆料隔离 2、通知质检按照不合格品处理流程处理
|  |  | / | 浆料粘度 | / | / | 上层浆料：（2500～4500）mPa·s 下层浆料：（3500～5500）mPa·s | 粘度计 | 1次 | 每釜 | 1次 | 每釜 | 1、合浆工步完成后、出料前由质检员检测 2、定期校准粘度计 | 1、暂停生产，对浆料隔离 2、通知质检按照不合格品处理流程处理
OP355 | 负极浆料缓存 | 浆料储存罐 | 1 | 浆料细度 | / | ☆ | ≤45µm | 刮板细度计 | 1次 | 每釜 | 1次 | 每釜 | 1、合浆工步完成后由质检员检测 2、定期校准细度计 | 1、暂停生产，对浆料隔离 2、通知质检按照不合格品处理流程处理
|  |  | / | 浆料固含量 | / | / | 上层浆料：(52.5±1)% 下层浆料：(54.0±1)% | 固含仪 | 1次 | 每釜 | 1次 | 每釜 | 1、合浆工步完成后由质检员检测 2、定期校准固含仪 | 1、暂停生产，对浆料隔离 2、通知质检按照不合格品处理流程处理
OP360 | 出料 | 过滤器(除磁车自带) | / | / | 筛网目数 | / | 150目+200目 | 目视标签 | 更换前确认 | 每次 | / | / | 1、设备点检过滤器 2、更换并记录 | 1、目数不符通知班组长进行确认更换 2、超期未更换/清洗时，暂停生产
|  |  | / | / | 清洗要求 |  | 表面无大面积结块浆料 筛网无破损 | 目视 | 更换前确认 /1次 | 一次/7天 | 更换前确认 /1次 | 一次/7天 | 班组进行过滤器清洗并记录 | 1、继续清洗至无结块浆料残留 2、对破损筛网报废处理
|  |  | / | / | 筛网寿命 |  | 使用时间≤24个月 | 目视 | 安装前确认 | 每次 | / | / | 点检并记录 | 1、更换筛网 2、通知质检按照不合格品处理流程处理
|  | 浆料磁棒 （除磁车自带） | / | / | 磁棒清洗 | / | 磁棒表面无浆料和异物 | 目视白色无纺布无异物 | 1次 | 一次/3天 | 1次 | 一次/3天 | 1、设备点检 2、班组进行清洗并记录 | 班组对磁棒进行重新清洗直至符合要求
|  |  | 2 | / | 磁感应强度 | ☆ | ≥12000GS | 高斯计 | 1次 | 三个月 | 1次 | 三个月 | 1、点检并记录 2、质量部门对磁感应强度进行抽检 3、计量负责磁棒进厂首次校验 | 1、设备工程师更换磁棒 2、对已产出可疑产品进行追溯，识别并隔离异常产品，并通知工艺、质量工程师进行判定。
备注 | 1、过程编号、过程名称、作业步骤、产品特性、过程特性的描述，在过程流程图、PFMEA、控制计划中应保持统一。 1、Process description should be same with process flow chart, PFMEA and control plan. 2、“★”表示产品与安全有关的特殊特性符号，关键产品参数/关键过程参数/关键工序；“☆”表示产品与安全无关的特殊特性符号，重要产品参数/重要过程参数/重要工序。 2、“★”: characteristics related with product safety and critical product parameter/process parameter/ process;“☆”: characteristics related with significant product parameter/process parameter/ process, but not related with product safety. 3、“△"表示该处生产设备/工装模具具有防错功能。 3、“△”: Machine/Tooling/Jig have error proofing function。
编制 Editor |  |  | 文审 DCC |  | 审核 Audit |  | 会签 Countersign |  |  |  |  | 批准 Approval |  | 文控 DCC
钱建业 |  |  | 陈颖 |  | 王春光 |  | 高博、郭少华、杨洁、冯震世、徐建伟、顾梦洁、邢晨、丁正亚 |  |  |  |  | 李晓坡 |  | 陈颖

## 防错件清单
JS-Z3-C1-L246N183A型号合浆工序防错清单
序号 | 工序 | 评价/测量设备 | 防错装置 | 防错级别 | 防错检出结果 | 防错装置功能描述 | 防错验证类型 | 验证方法 | 防错验证频次 | 防错样件名称 | 防错样件编号 | 防错样件类型（缺陷/计量） | 防错样件规格 | 防错样件精度 | 防错样件校准/确认频次 | 反应计划
1 | 合浆 | 负极合浆设备 | 设备自动报警 | 警告 | NG | 温度超出设置会报警 | 挑战参数 | 实际温度高出设定2℃报警 | 1次/每月 | JSZ3-C1-L246N183A型号负极合浆工序防错清单 | JSZ3-C1-L246N183A型号负极合浆工序防错清单 | / | / | / | / | 1、暂停生产； 2、对不合格品进行标识隔离，通知质检员或质量工程师按照不合格品处理流程进行处理； 3、通知技术员或设备工程师分析处理； 4、进行作业准备验证后开机。
2 | 合浆 | 负极合浆设备 | 设备自动报警 | 警告 | NG | 真空度超出设置会报警 | 挑战参数 | 实际真空度大于或低于（-0.085±0.005）Mpa | 1次/每月 | JSZ3-C1-L246N183A型号负极合浆工序防错清单 | JSZ3-C1-L246N183A型号负极合浆工序防错清单 | / | / | / | / | 1、暂停生产； 2、对不合格品进行标识隔离，通知质检员或质量工程师按照不合格品处理流程进行处理； 3、通知技术员或设备工程师分析处理； 4、进行作业准备验证后开机。
其中防错级别（能够根据判定做出反应的装置）有三种： | [9 empty] | 防错验证方式有三种： |  |  | 防错样件类型有两种：
（1）防止：不制造缺陷，具有闭环控制功能的防错装置。如，涂布面密度β射线闭环控制。 （2）警告：当错误发生时可以自动发出信号（报警、提示界面等）的防错装置。如，充氦气机构无氦气时可报警。 （3）发现：不传递缺陷，当出现不合格品时系统会自动挑出的防错装置，比如装配线上电芯称重不合格后会挑选出来。 | [9 empty] | （1）挑战参数：设置设备参数不符合工艺要求，看设备是否发出警告； （2）挑战件：具有已知规范、经校准并且可追溯到标准的产品或工装，其预期结果（通过或不通过）用于确认防错装置或检具（如通止规）的功能性； （3）OK/NG样件：当挑战件无法获取时，可使用合格/不合格的产品或工装作为防错样件，验证防错装置的功能性； |  |  | （1）计量样件：防错样件的规格是可定量的。 （2）缺陷样件：防错样件的规格是不可定量的，是指通过防错装置时能证明不符合操作或者能被探测出的外观缺陷的产品/工装。

## 负极合浆附表-300L
负极合浆工序控制计划 Control Plan of Anode Mixing | [6 empty] | 型号 Model |  | L246N183A | 文件代号 File NO. | PM240707-005
[7 empty] | 工序名称 Process Name |  | 负极合浆 | 发行版次 REV. | B2
阶段 Stage |  | □ A 样件 ■ B 样件 □C 样件 □试生产 □量产 A-Sample B-Sample C-Sample Pre-production Production |  |  |  |  | 适用厂区/产线 Applicable Factory/Line |  | Z3-C1
项目名称 Project | L246N183A电池开发项目 | 项目编号 Project NO. |  | PM240707 | 研发经理 R&D Manager | 郭少华 | 客户名称 Customer | / |  | 顾客批准/日期 Customer Approval/Date | /
合浆工步
附表2：搅拌机真空度挑战参数检测表 |  |  |  |  | 附表3：合浆机温度挑战参数检测表
序号 | 挑战参数名称 |  | 检出结果 |  | 序号 | 挑战参数名称 |  |  | 检出结果
1 | 真空度＜-0.085±0.005Mpa |  | 不报警 |  | 1 | 实际温度+2℃ |  |  | 不报警
2 | 真空度＞-0.085±0.005Mpa |  | 报警 |  | 2 | 实际温度-2℃ |  |  | 报警
备注 | 1、过程编号、过程名称、作业步骤、产品特性、过程特性的描述，在过程流程图、PFMEA、控制计划中应保持统一。 1、Process description should be same with process flow chart, PFMEA and control plan. 2、“★”表示产品与安全有关的特殊特性符号，关键产品参数/关键过程参数/关键工序；“☆”表示产品与安全无关的特殊特性符号，重要产品参数/重要过程参数/重要工序。 2、“★”: characteristics related with product safety and critical product parameter/process parameter/ process;“☆”: characteristics related with significant product parameter/process parameter/ process, but not related with product safety. 3、“△"表示该处生产设备/工装模具具有防错功能。 3、“△”: Machine/Tooling/Jig have error proofing function。
编制 Editor |  | 文审 DCC |  | 审核 Audit | 会签 Countersign |  |  |  | 批准 Approval |  | 文控 DCC
钱建业 |  | 陈颖 |  | 王春光 | 高博、郭少华、杨洁、冯震世、徐建伟、顾梦洁、邢晨、丁正亚 |  |  |  | 李晓坡 |  | 陈颖

## 隐藏部分 (hidden)
附表1:L221F131A负极合浆工序控制计划附表(300L Y16 PD)
工步 | 工步名称 | 加料名称 | 重量/kg | 公差/kg | 公转/rpm | 分散/rpm | 时间/min | 温度/°C | 真空度 | 备注 | 固含量
1 | 投料 | ZA11D | 150 | 0.75 | / | / | / | 温度＞35℃，打开冷却水 温度>45℃报警 | / | ①投75kg主粉 ②投SP、CMC2300 ③投75kg主粉 | 100%
2 | 投料 | SP | 0.93361 | 0.0093361 | / | / | / | 温度＞35℃，打开冷却水 温度>45℃报警 | / |  | 100%
3 | 投料+搅拌 | CMC2300 | 1.014793 | 0.01014793 | 25 | 900 | 15 | 温度＞35℃，打开冷却水 温度>45℃报警 | / |  | 99.95%
4 | 投料 | LA134D | 38.90041 | 0.3890041 | / | / | / | 温度＞35℃，打开冷却水 温度>45℃报警 | / |  | 80.39%
4 | 投料+搅拌 | DI-Water | 38 | 0.38 | 11 | / | 10 | 温度＞35℃，打开冷却水 温度>45℃报警 | / |  | 67.04%
5 | 搅拌 | / | / | / | 20 | / | 20 | 温度＞35℃，打开冷却水 温度>45℃报警 | /
6 | 搅拌 | / | / | / | 20 | / | 30 | 温度＞35℃，打开冷却水 温度>45℃报警 | ≤-85KPa | 结束后刮桨
8 | 投料 | DI-Water | 25 | 0.25 | / | / | / | 温度＞35℃，打开冷却水 温度>45℃报警 | / |  | 60.44%
9 | 投料+搅拌 | NMP | 0.6 | 0.006 | 20 | 900 | 5 | 温度＞35℃，打开冷却水 温度>45℃报警 | ≤-85KPa |  | 60.3%
10 | 搅拌 | / | / | / | 25 | 1600 | 25 | 温度＞35℃，打开冷却水 温度>45℃报警 | ≤-85KPa |  | /
11 | 投料+搅拌 | DI-Water | 27 | 0.27 | 25 | 1600 | 30 | 温度＞35℃，打开冷却水 温度>45℃报警 | ≤-85KPa |  | 54.51%
12 | 投料+搅拌 | B1601 | 10.89212 | 0.1089212 | 25 | 800 | 30 | 温度＞35℃，打开冷却水 温度>45℃报警 | ≤-85KPa | 出料粘度3000-6000mPa·s(27#30RPM) | 53.23%
13 | 调粘 | DI-Water |  |  | 25 | 800 | 30 | 温度＞35℃，打开冷却水 温度>45℃报警 | ≤-85KPa
14 | 储存消泡 | / | / | / | 15 | / |  | 温度＞35℃，打开冷却水 温度>45℃报警 | ≤-85KPa | 出料过150目滤网
|  | ZA11D | B1601 | LA134D | SP | CMC2300 | 总和 | NMP
| 配比 | 96.4% | 1.4% | 1% | 0.6% | 0.6% | 1 | 0.4%
| 固含 | 100% | 20% | 4% | 100% | 92%
| 干重 | 150 | 2.178423 | 1.556017 | 0.93361 | 0.93361 | 155.6017
| 湿重 | 150 | 10.89212 | 38.90041 | 0.93361 | 1.014793 | 201.7409 | 0.6

## 负极合浆附表-100L (hidden)
负极合浆工序控制计划 Control Plan of Cathode Mixing | [6 empty] | 型号 Model |  | L300N137B | 文件代号 File NO. | FHJ-（Z2-C2)-CP-L300N137B
[7 empty] | 工序名称 Process Name |  | 负极合浆 | 发行版次 REV. | A0
阶段 Stage |  | ■A 样件 □B 样件 □C 样件 □试生产 □量产 A-Sample B-Sample C-Sample Pre-production Production |  |  |  |  | 适用厂区/产线 Applicable Factory/Line |  | Z2-C2
项目名称 Project | L300N137B电池开发项目 | 项目编号 Project NO. |  | PM210912 | 研发经理 R&D Manager | 郭少华 | 客户名称 Customer | / |  | 顾客批准/日期 Customer Approval/Date | /
附表2：搅拌机真空度挑战参数检测表 |  |  |  |  | 附表3：合浆机温度挑战参数检测表
序号 | 挑战参数名称 |  | 检出结果 |  | 序号 | 挑战参数名称 |  |  | 检出结果
1 | 真空度＜-0.085±0.005Mpa |  | 不报警 |  | 1 | 实际温度+2℃ |  |  | 不报警
2 | 真空度＞-0.085±0.005Mpa |  | 报警 |  | 2 | 实际温度-2℃ |  |  | 报警
备注 | 1、过程编号、过程名称、作业步骤、产品特性、过程特性的描述，在过程流程图、PFMEA、控制计划中应保持统一。 1、Process description should be same with process flow chart, PFMEA and control plan. 2、“★”表示产品与安全有关的特殊特性符号，关键产品参数/关键过程参数/关键工序；“☆”表示产品与安全无关的特殊特性符号，重要产品参数/重要过程参数/重要工序。 2、“★”: characteristics related with product safety and critical product parameter/process parameter/ process;“☆”: characteristics related with significant product parameter/process parameter/ process, but not related with product safety. 3、“△"表示该处生产设备/工装模具具有防错功能。 3、“△”: Machine/Tooling/Jig have error proofing function。
编制 Editor |  | 标审 Standard |  | 校对 Corrector | 审核 Audit |  | 会签 Countersign |  |  | 批准 Approval
李叶军 |  | 杨林 |  | 皮志强 | 邢慢 |  | 郑喜军、肖良禄、丁正亚、郭少华 |  |  | 李晓坡

## 负极合浆附表-100L (hidden)
负极合浆工序控制计划 Control Plan of Cathode Mixing | [6 empty] | 型号 Model |  | L194F128A | 文件代号 File NO. | FHJ-（Z2-C2)-CP-L194F128A
[7 empty] | 工序名称 Process Name |  | 负极合浆 | 发行版次 REV. | A0
阶段 Stage |  | ■A 样件 □B 样件 □C 样件 □试生产 □量产 A-Sample B-Sample C-Sample Pre-production Production |  |  |  |  | 适用厂区/产线 Applicable Factory/Line |  | Z2-C2
项目名称 Project | L194F128A电池开发项目 | 项目编号 Project NO. |  | PM210815 | 研发经理 R&D Manager | 邰芸翠 | 客户名称 Customer | / |  | 顾客批准/日期 Customer Approval/Date | /
附表2：搅拌机真空度挑战参数检测表 |  |  |  |  | 附表3：合浆机温度挑战参数检测表
序号 | 挑战参数名称 |  | 检出结果 |  | 序号 | 挑战参数名称 |  |  | 检出结果
1 | 真空度＜-0.085±0.005Mpa |  | 不报警 |  | 1 | 实际温度+2℃ |  |  | 不报警
2 | 真空度＞-0.085±0.005Mpa |  | 报警 |  | 2 | 实际温度-2℃ |  |  | 报警
备注 | 1、过程编号、过程名称、作业步骤、产品特性、过程特性的描述，在过程流程图、PFMEA、控制计划中应保持统一。 1、Process description should be same with process flow chart, PFMEA and control plan. 2、“★”表示产品与安全有关的特殊特性符号，关键产品参数/关键过程参数/关键工序；“☆”表示产品与安全无关的特殊特性符号，重要产品参数/重要过程参数/重要工序。 2、“★”: characteristics related with product safety and critical product parameter/process parameter/ process;“☆”: characteristics related with significant product parameter/process parameter/ process, but not related with product safety. 3、“△"表示该处生产设备/工装模具具有防错功能。 3、“△”: Machine/Tooling/Jig have error proofing function。
编制 Editor |  | 标审 Standard |  | 校对 Corrector | 审核 Audit |  | 会签 Countersign |  |  | 批准 Approval
石艳飞 |  | 杨林 |  | 李科锋 | 邢慢 |  | 郑喜军、肖良禄、丁正亚、邰芸翠 |  |  | 李晓坡