## 修订履历
负极涂布工序控制计划
生效日期 |  | 流程归档后自动生效 |  | 有效日期 | 至下次变更之前
修订履历
序号 | 版本 | 变更内容 |  |  |  | 修订人 | 修订日期
1 | A0 | A样首版发行 |  |  |  | 钱建业 | 2024.7.29
2 | B0 | 单面面密度由（104.2±1.6）g/m2 变更为（100.8±1.5）g/m2 双面面密度：由（208.4±3.2）g/m2 变更为（201.6±3.0）g /m2 铜箔宽度由516.6±1mm变更为517±1mm 两侧留白宽度由27.5±0.5mm变更为27.7±0.5mm 取样器由φ25mm变更为φ44.28mm |  |  |  | 钱建业 | 2024.11.29
3 | B1 | 单面面密度由（100.8±1.5）g/m2 变更为（99.7±1.5）g/m2 双面面密度：由（201.6±3.0）g /m2 变更为（199.4±3.0）g /m2 |  |  |  | 钱建业 | 2025.02.17
4 | B2 | 单面底层面密度：由（49.9±1.5）g /m2 变更 （48.1±1.5）g /m2 单面面密度：由（99.7±1.5）g /m2变更（96.1±1.5）g /m2 新增双面底层面密度：(144.1±2.2）g /m2 双面面密度：由（199.4±3.0）g/m2 变更为(192.1±2.9)g /m2 两侧留白区宽度由（27.7±0.5）mm变更为（27.7±0.7）mm 单面削薄由1mm（2~13）μm变更为2mm（0~6.0）μm 双面削薄由1mm（单＋2~单＋13）μm变更为2mm（单-2~单＋6.0）μm 削薄测量技术由万分尺变更为离线测厚仪 |  |  |  | 钱建业 | 2025.06.16
文件发放
序号 |  | 发放部门 | 发放产线/室 |  |  | 发放工位 | 发放份数
1 |  | 江苏基地/JS中试工厂/Y16试制车间 | Z3-C1 |  |  | 涂布工序 | 1
2 |  | 江苏基地/JS中试工厂/Y16试制车间（检验） | Z3-C1 |  |  | 涂布工序 | 1
CALB普通商密▲3年

## 负极涂布工序控制计划
负极涂布工序控制计划 Control Plan of Anode Coating | [8 empty] | 型号 Model |  | L246N183A |  |  | 文件代号 File NO. | PM240707-015
[9 empty] | 工序名称 Process Name |  | 负极涂布 |  |  | 发行版次 REV. | B1
阶段 Stage |  |  | □ A 样件 ■B 样件 □C 样件 □试生产 □量产 A-Sample B-Sample C-Sample Pre-production Production | [5 empty] | 适用厂区/产线 Applicable Factory/Line |  | Z3-C1
项目名称 Project | L246N183A锂离子电池研发 |  | 项目编号 Project NO. |  | PM240707 |  | 研发经理 Development Manager | 郭少华 | 客户名称 Customer | / |  |  |  | 顾客批准/日期 Customer Approval/Date | /
过程编号 Process No. | 过程名称 Process | 生产设备 工装模具 Machine/Tooling/Jig | 特性 characteristics |  |  |  | 方法 Method | [6 empty] | 反应计划 Reaction plan
|  |  | 编号 No. | 产品 Products | 过程 Process | 特殊特性分类 Classification | 产品/过程产品/过程规范/公差 Specification/Tolerance | 评价/测量技术 Evaluation/Measurement | 生产 production |  | 检验 Inspection
[9 empty] | 样本 Sample |  | 样本 Sample |  | 控制方法 Control Method
[9 empty] | 容量 Size | 频率 Frequency | 容量 Size | 频率 Frequency
OP365 | 来料确认 | φ44.28mm取样器 | / | 所用浆料型号 | / | / | L246N183A负极合格浆料 | 浆料流转标识卡 | 浆料准运前确认1次 | 每罐 | / | / | 1、员工点检并记录 | 1、暂停生产； 2、更换合格的负极浆料。
|  |  | / | 铜箔宽度 | / | / | （517±1.0）mm | 菲林尺（0.1mm） | 1次 | 每卷 | / | / | 1、铜箔上机前检验并记录 2、定期校验菲林尺 | 1、对不合格品进行标识、隔离； 2、通知质检按照不合格品处理流程处理； 3、更换新一卷铜箔
|  |  | / | 铜箔厚度 | / | / | 4.5（-0.5,1.5）μm | 万分尺 （0.1μm） | 1次 | 每卷 | / | / | 1、铜箔上机前检验 2、定期校验万分尺
|  |  | / | 铜箔面密度 | / | / | （40±1.5）g/m2 | 电子天平（0.0001g） | 1次 | 每卷 | / | / | 1、铜箔上机前检验 2、定期校验取样器和电子天平
|  |  | / | 铜箔表面质量 | / | / | 无污渍、无褶皱 | 目视 | 1次 | 每卷 | / | / | 铜箔上机前检验并记录
OP370 | 负极涂布环境 | 负极涂布机头机尾小环境 | / | / | 温度 | / | （23.0±5.0）℃ | 温湿度计 | 1次 | 每4小时 | / | / | 1、生产点检并记录 2、定期校准温湿度计 | 1、暂停生产； 2、通知动力运行调整空调系统，待环境恢复后启用； 3、对异常品进行追溯隔离，通知工程师
|  |  | / | / | 湿度 | / | RH≤60-70% 不结露 | 温湿度计 | 1次 | 每4小时 | / | / | 1、生产点检并记录 2、定期校准温湿度计 | 1、暂停生产； 2、通知动力运行调整空调系统，待环境恢复后启用； 3、对异常品进行追溯隔离，通知工程师
|  |  | / | / | 洁净度 | / | 动态10万级 | 洁净度仪 | / | / | 1次 | 每班 | 1、质检点检并记录 2、定期校准洁净度仪 | 1、暂停生产； 2、通知动力运行调整空调系统，待环境恢复后启用； 3、对异常品进行追溯隔离，通知工程师
OP375 | 负极涂布 | 过滤器 | / | / | 筛网目数 | / | 150目+200目 | 目视标签 | 更换前确认 | 每次 | / | / | 1、设备点检过滤器 2、更换并记录 | 1、目数不符通知班组长进行确认更换 2、超期未更换/清洗时，暂停生产
|  |  | / | / | 清洗要求 | / | 表面无大面积结块浆料 筛网无破损 | 目视 | 更换前确认/1次 | 7天/换型 | 更换前确认/1次 | 7天/换型 | 班组进行过滤器清洗并记录 | 1、继续清洗至无结块浆料残留 2、对破损筛网报废处理
|  |  | / | / | 筛网寿命 | / | 使用时间≤24个月 | 目视 | 安装前确认 | 每次 | / | / | 点检并记录 | 1、更换筛网 2、通知质检按照不合格品处理流程处理
|  | 浆料磁棒 | / | / | 磁棒清洗 | / | 磁棒表面无浆料和异物 | 目视白色无纺布无异物 | 1次 | 每周 | 1次 | 每班 | 1、设备点检并记录 2、班组进行清洗并记录 | 班组对磁棒进行重新清洗直至符合要求
|  |  | 1 | / | 磁感应强度 | ☆ | ≥12000GS | 高斯计 | 1次 | 三个月 | 1次 | 三个月 | 1、点检并记录 2、质量部门对磁感应强度进行抽检 3、计量负责磁棒进厂首次校验 | 1、设备工程师更换磁棒 2、对已产出可疑产品进行追溯，识别并隔离异常产品，并通知工艺、质量工程师进行判定。
|  | 负极涂布机 | / | / | 涂布速度 | / | （5-25）m/min | 伺服电机 | 1次 | 每班 | 1次 | 首检 | 1、机头员工输入、核对 2、设备自动控制 | 1、通知设备工程师进行原因排查分析； 2、通知工艺工程师进行判定。
|  |  | / | / | 烘箱温度 | / | 见附表1 | 温度传感器 | 1次 | 每班 | 1次 | 首检 | 1、机尾员工输入、核对 2、设备自动控制 | 1、通知设备工程师进行原因排查分析； 2、通知工艺工程师进行判定。
|  |  | / | / | 烘箱风速 | / | 见附表1 | 风机 | 1次 | 每班 | 1次 | 首检 | 1、机尾员工输入、核对 2、设备自动控制 | 1、通知设备工程师进行原因排查分析； 2、通知工艺工程师进行判定。
|  |  | / | / | 模头间隙 | / | 单面（60-180）μm 双面（120-300）μm | 伺服电机 | 1次 | 每班 | 1次 | 首检 | 1、机头员工输入、核对 2、设备自动控制 | 1、通知设备工程师进行原因排查分析； 2、通知工艺工程师进行判定。
|  |  | 2 | / | AB面涂布泵速 | ☆ | (10-100）rpm/min | 伺服电机 | 1次 | 每班 | 1次 | 首检 | 1、机头员工输入、核对 2、设备自动控制 | 1、通知设备工程师进行原因排查分析； 2、通知工艺工程师进行判定。
|  |  | / | / | 放卷 （张力） | / | （70±50）N | 张力传感器 | 1次 | 每卷 | 1次 | 首检 | 1、机尾员工记录 2、定期校验 | 1、通知设备工程师进行原因排查分析； 2、通知工艺工程师进行判定。
|  |  | / | / | 后托 （张力） | / | （85±50）N | 张力传感器 | 1次 | 每卷 | 1次 | 首检 | 1、机尾员工记录 2、定期校验 | 1、通知设备工程师进行原因排查分析； 2、通知工艺工程师进行判定。
|  |  | / | / | 收卷 （张力） | / | （100±50）N | 张力传感器 | 1次 | 每卷 | 1次 | 首检 | 1、机尾员工记录 2、定期校验 | 1、通知设备工程师进行原因排查分析； 2、通知工艺工程师进行判定。
|  |  | 3 | / | 磁感应强度 | ☆ | ≥10000GS | 高斯计 | 1次 | 六个月 | 1次 | 六个月 | 1、点检并记录 2、质量部门对磁感应强度进行抽检 3、计量负责磁棒进厂首次校验 | 1、设备工程师更换磁棒 2、对已产出可疑产品进行追溯，识别并隔离异常产品，并通知工艺、质量工程师进行判定。
|  |  | 4 | / | 磁棒与极片表面间距 | ☆ | 5-10mm | 标准量块 | 卷首1次 | 每班 | / | / | 1、点检 2、定期校验 | 1、通知设备工程师进行原因排查及修正； 2、通知工艺质量进行判定
|  |  | / | 两侧留白区宽度 | / | / | （27.7±0.7）mm 见附图1 | 菲林尺/影像测量仪（0.1mm） | 1次 | 每卷 | 1次 | 首检 | 1、机尾员工检验 2、定期校验 | 1、对不合格品进行标识隔离、通知质检员按照不合格品处理流程进行处理； 2、通知机头员工调整涂布模头间隙及纠偏等； 3、调整完成后对产品进行取样检验，持续两次取样合格后恢复正常检验。
|  |  | / | 涂敷宽度 | / | / | （461.6±0.5）mm 见附图1 | 菲林尺（0.1mm）/影像测量仪 | 1次 | 每卷 | 1次 | 首检 | 1、机尾员工检验 2、定期校验 | 1、对不合格品进行标识隔离、通知质检员按照不合格品处理流程进行处理； 2、通知机头员工调整涂布模头间隙及纠偏等； 3、调整完成后对产品进行取样检验，持续两次取样合格后恢复正常检验。
|  |  | / | 极片单双面错位 | / | / | ≤0.5mm | 菲林尺（0.1mm）/影像测量仪 | 1次 | 每卷 | 1次 | 首检 | 1、机尾员工检验 2、定期校验 | 1、对不合格品进行标识隔离、通知质检员按照不合格品处理流程进行处理； 2、通知机头员工调整涂布模头间隙及纠偏等； 3、调整完成后对产品进行取样检验，持续两次取样合格后恢复正常检验。
|  |  | 5 | 极片A面（底层）面密度（首检中值确认） | / | ☆ | （48.1±1.5）g /m2 见附表2 | 电子天平 （0.0001g）/β-Ray测重仪 | 1次 | 每卷 | 1次 | 首检 | 1、设备自动控制 2、点检 3、设备面密度中值上下线控制 | 1、对不合格品进行标识隔离、通知质检按照不合格品处理流程进行处理； 2、操作人员调整涂布泵速及螺钉松紧度； 3、调整完成后对产品进行取样检验，持续两次取样合格后恢复正常检验。
OP375 | 负极涂布 | 负极涂布机 (△) φ44.28mm取样器 | / | 极片A面面密度（首检中值确认） | / | / | （96.1±1.5）g /m2 | 电子天平 （0.0001g）/β-Ray测重仪 | 1次 | 每卷 | 1次 | 首检 | 1、设备自动控制 2、点检 3、检验 4、定期校验 5、设备面密度中值上下线控制 | 1、对不合格品进行标识隔离、通知质检按照不合格品处理流程进行处理； 2、操作人员调整涂布泵速及螺钉松紧度； 3、调整完成后对产品进行取样检验，持续两次取样合格后恢复正常检验。
|  |  | 6 | 极片A面面密度 | / | ☆ | （96.1±1.5）g/m2 | 电子天平 （0.0001g）/β-Ray测重仪 | 1次 | 每卷 | 1次 | 首检 | 1、设备自动控制 2、点检 3、检验 4、定期校验 5、设备面密度中值上下线控制 | 1、对不合格品进行标识隔离、通知质检按照不合格品处理流程进行处理； 2、操作人员调整涂布泵速及螺钉松紧度； 3、调整完成后对产品进行取样检验，持续两次取样合格后恢复正常检验。
|  |  | / | 极片A面+B面（底层）面密度（首检中值确认) | / | ☆ | （144.1±2.2）g /m2 | 电子天平 （0.0001g）/β-Ray测重仪 | 1次 | 每卷 | 1次 | 首检 | 1、设备自动控制 2、点检 3、检验 4、定期校验 5、设备面密度中值上下线控制 | 1、对不合格品进行标识隔离、通知质检按照不合格品处理流程进行处理； 2、操作人员调整涂布泵速及螺钉松紧度； 3、调整完成后对产品进行取样检验，持续两次取样合格后恢复正常检验。
|  |  | / | 极片A面+B面面密度（首检中值确认） | / | / | （192.1±2.3）g/m2 | 电子天平 （0.0001g）/β-Ray测重仪 | 1次 | 每卷 | 1次 | 首检 | 1、设备自动控制 2、点检 3、检验 4、定期校验 5、设备面密度中值上下线控制 | 1、对不合格品进行标识隔离、通知质检按照不合格品处理流程进行处理； 2、操作人员调整涂布泵速及螺钉松紧度； 3、调整完成后对产品进行取样检验，持续两次取样合格后恢复正常检验。
|  |  | 7 | 极片A面+B面密度 | / | ☆ | （192.1±2.9）g/m2 | 电子天平 （0.0001g）/β-Ray测重仪 | 1次 | 每卷 | 1次 | 首检 | 1、设备自动控制 2、点检 3、检验 4、定期校验 5、设备面密度中值上下线控制 | 1、对不合格品进行标识隔离、通知质检按照不合格品处理流程进行处理； 2、操作人员调整涂布泵速及螺钉松紧度； 3、调整完成后对产品进行取样检验，持续两次取样合格后恢复正常检验。
|  |  | / | 单面极片厚度极差 | / | / | ≤3µm | 万分尺 （0.1μm） | 1次 | 每卷 | 1次 | 首检 | 1、质检员检验 2、定期校验万分尺 | 1、对不合格品进行标识隔离、通知质检按照不合格品处理流程进行处理； 2、操作人员调整涂布间隙、更换不同规格垫片； 3、调整完成后对产品进行取样检验，持续两次取样合格后恢复正常检验。
|  |  | / | 双面极片厚度极差 | / | / | ≤5µm | 万分尺 （0.1μm） | 1次 | 每卷 | 1次 | 首检 | 1、首检/过程检检验并记录 2、定期校验万分尺
|  |  | 8 | 单面削薄区厚度差（正常区平均厚度与涂幅区边缘8mm处厚度之差） | / | ☆ | （0.0～5.0）μm | 离线测厚仪 （0.1μm） | 首检1次 过程检1次 尾检1次 | 每卷 | 1次 | 首检 | 1、首检/过程检检验并记录 2、定期校验离线测厚仪 | 1、对不合格品进行标识隔离、通知质检按照不合格品处理流程进行处理； 2、操作人员调整涂布间隙、更换不同规格垫片； 3、调整完成后对产品进行取样检验，持续两次取样合格后恢复正常检验。
|  |  | 9 | 双面削薄区厚度差（正常区平均厚度与涂幅区边缘8mm处厚度之差） | / | ☆ | （单面削薄量-2μm～单面削薄量+5.0μm) | 离线测厚仪 （0.1μm） | 首检1次 过程检1次 尾检1次 | 每卷 | 1次 | 首检 | 1、首检/过程检检验并记录 2、定期校验离线测厚仪 | 1、对不合格品进行标识隔离、通知质检按照不合格品处理流程进行处理； 2、操作人员调整涂布间隙、更换不同规格垫片； 3、调整完成后对产品进行取样检验，持续两次取样合格后恢复正常检验。
|  |  | 10 | 单面削薄区厚度差（正常区平均厚度与涂幅区边缘2mm处厚度之差） | / | ☆ | （0~6.0）μm | 离线测厚仪 （0.1μm） | 首检1次 过程检1次 尾检1次 | 每卷 | 1次 | 首检 | 1、首检/过程检检验并记录 2、定期校验离线测厚仪 | 1、对不合格品进行标识隔离、通知质检按照不合格品处理流程进行处理； 2、操作人员调整涂布间隙、更换不同规格垫片； 3、调整完成后对产品进行取样检验，持续两次取样合格后恢复正常检验。
|  |  | 11 | 双面削薄区厚度差（正常区平均厚度与涂幅区边缘2mm处厚度之差） | / | ☆ | （单面削薄量-2.0μm）~ （单面削薄量+6.0μm） | 离线测厚仪 （0.1μm） | 首检1次 过程检1次 尾检1次 | 每卷 | 1次 | 首检 | 1、首检/过程检检验并记录 2、定期校验离线测厚仪 | 1、对不合格品进行标识隔离、通知质检按照不合格品处理流程进行处理； 2、操作人员调整涂布间隙、更换不同规格垫片； 3、调整完成后对产品进行收1000米小卷检验，持续两卷合格后恢复正常检验。
OP375 | 负极涂布 | 负极涂布机φ44.28mm取样器 | / | 极片双面 失重率 | / | / | ≤0.8% | 失重仪 | 1次 | 每卷 | 1次 | 首检 | 1、点检并记录 2、定期校验 | 1、对不合格品进行标识隔离、按照不合格品处理流程进行处理； 2、通知生产员工调整烘箱温度和风速； 3、调整完成后对产品进行取样检验，持续两次取样合格后恢复正常检验。
|  |  | 12 | 涂布后，极片粘附力 | / | ☆ | ≥6.00N/m | 拉力机 | 1次 | 每天 | 1次 | 每天 | 1、检验 2、定期校验 | 1、对不合格品进行标识隔离、通知质检按照不合格品处理流程进行处理； 2、操作人员调节烘箱温度和风速； 3、调整完成后对产品进行收1000米小卷检验，持续两卷合格后恢复成常规检验。
|  |  | / | 极片表面质量 | / | / | 参照《电池单体极卷外观技术要求》 | 强光手电打光目视 | 1次/15min | 每卷 | 1次 | 每4小时 | 1、机尾员工目视确认 2、质检员工目视确认并记录 | 1、对不合格品进行标识隔离、通知质检按照不合格品处理流程进行处理； 2、操作人员更换或清洗涂布过滤系统，重新对供料系统和涂布模头打循环； 3、调整完成后对产品进行取样检验，持续两次取样合格后恢复正常检验。
OP380 | 极卷存储 | 负极涂布机尾大环境 | / | / | 存储时间 | / | ≤72h | 极卷标识卡 | 1次 | 每班 | 1次 | 每班 | 1、操作员工每班点检 | 1、对超期极卷进行隔离； 2、通知质检按照不合格品处理流程处理。
|  |  | / | / | 温度 | / | (23.0±5.0)℃ | 温湿度计 | 1次 | 每4小时 | / | / | 1、生产点检并记录 2、定期校准温湿度计 | 1、通知动力运行调整空调系统，待环境恢复后启用； 2、对异常品进行追溯隔离，通知工程师
|  |  | / | / | 湿度 | / | ≤45%RH | 温湿度计 | 1次 | 每4小时 | / | / | 1、生产点检并记录 2、定期校准温湿度计 | 1、通知动力运行调整空调系统，待环境恢复后启用； 2、对异常品进行追溯隔离，通知工程师
|  |  | / | / | 洁净度 | / | 动态10万级 | 洁净度仪 | / | / | 1次 | 每班 | 1、质检点检并记录 2、定期校准洁净度仪 | 1、通知动力运行调整空调系统，待环境恢复后启用； 2、对异常品进行追溯隔离，通知工程师
备注 | 1、过程编号、过程名称、作业步骤、产品特性、过程特性的描述，在过程流程图、PFMEA、控制计划中应保持统一。 1、Process description should be same with process flow chart, PFMEA and control plan. 2、“★”表示产品与安全有关的特殊特性符号，关键产品参数/关键过程参数/关键工序；“☆”表示产品与安全无关的特殊特性符号，重要产品参数/重要过程参数/重要工序。 2、“★”: characteristics related with product safety and critical product parameter/process parameter/ process;“☆”: characteristics related with significant product parameter/process parameter/ process, but not related with product safety. 3、“△"表示该处生产设备/工装模具具有防错功能。 3、“△”: Machine/Tooling/Jig have error proofing function。
编制 Editor |  |  | 文审 DCC |  | 审核 Audit |  | 会签 Countersign |  |  |  |  | 批准 Approval |  | 文控 DCC
钱建业 |  |  | 陈颖 |  | 王春光 |  | 高博、郭少华、杨洁、冯震世、徐建伟、顾梦洁、邢晨、丁正亚 |  |  |  |  | 李晓坡 |  | 陈颖

## 防错件清单
JSZ3-C1-L246N183A型号涂布工序防错清单
序号 | 工序 | 评价/测量设备 | 防错装置 | 防错级别 | 防错检出结果 | 防错装置功能描述 | 防错验证类型 | 验证方法 | 防错验证频次 | 防错样件名称 | 防错样件编号 | 防错样件类型（缺陷/计量） | 防错样件规格 | 防错样件精度 | 防错样件校准/确认频次 | 反应计划
1 | 涂布 | 涂布机 | β测重仪 | 警告 | NG | 面密度不符合CP时，报警提示 | 挑战参数 | 通过挑战参数验证测重仪功能 | 1次/周 | / | / | / | / | / | / | 1、暂停生产. 2、对不合格品进行标识隔离、通知质量工程师按照不合格品处理流程进行处理.
2 | 涂布 | 涂布机 | CCD检测仪 | 警告 | NG | 涂布尺寸不符合CP时，报警提示 | 挑战参数 | 通过挑战参数验证测重仪功能 | 1次/周 | / | / | / | / | / | / | 1、暂停生产. 2、对不合格品进行标识隔离、通知质量工程师按照不合格品处理流程进行处理.
其中防错级别（能够根据判定做出反应的装置）有三种： | [9 empty] | 防错验证方式有三种： |  |  | 防错样件类型有两种：
（1）防止：不制造缺陷，具有闭环控制功能的防错装置。如，涂布面密度β射线闭环控制。 （2）警告：当错误发生时可以自动发出信号（报警、提示界面等）的防错装置。如，充氦气机构无氦气时可报警。 （3）发现：不传递缺陷，当出现不合格品时系统会自动挑出的防错装置，比如装配线上电芯称重不合格后会挑选出来。 | [9 empty] | （1）挑战参数：设置设备参数不符合工艺要求，看设备是否发出警告； （2）挑战件：具有已知规范、经校准并且可追溯到标准的产品或工装，其预期结果（通过或不通过）用于确认防错装置或检具（如通止规）的功能性； （3）OK/NG样件：当挑战件无法获取时，可使用合格/不合格的产品或工装作为防错样件，验证防错装置的功能性； |  |  | （1）计量样件：防错样件的规格是可定量的。 （2）缺陷样件：防错样件的规格是不可定量的，是指通过防错装置时能证明不符合操作或者能被探测出的外观缺陷的产品/工装。

## 负极涂布附表
负极涂布工序控制计划 Control Plan of Anode Coating | [5 empty] | 型号 Model |  | L246N183A | 文件代号 File NO.
[6 empty] | 工序名称 Process Name |  | 负极涂布 | 发行版次 REV. | B2
阶段 Stage |  | □ A 样件 ■B 样件 □C 样件 □试生产 □量产 A-Sample B-Sample C-Sample Pre-production Production |  |  |  | 适用厂区/产线 Applicable Factory/Line |  | Z3-C1
项目名称 Project | L246N183A锂离子电池研发 | 项目编号 Project NO. | PM240707 | 研发经理 Development Manager | 郭少华 | 客户名称 Customer | / |  | 顾客批准/日期 Customer Approval/Date | /
附图1 涂布示意图 Unit：mm
备注 | 1、过程编号、过程名称、作业步骤、产品特性、过程特性的描述，在过程流程图、PFMEA、控制计划中应保持统一。 1、Process description should be same with process flow chart, PFMEA and control plan. 2、“★”表示产品与安全有关的特殊特性符号，关键产品参数/关键过程参数/关键工序；“☆”表示产品与安全无关的特殊特性符号，重要产品参数/重要过程参数/重要工序。 2、“★”: characteristics related with product safety and critical product parameter/process parameter/ process;“☆”: characteristics related with significant product parameter/process parameter/ process, but not related with product safety. 3、“△"表示该处生产设备/工装模具具有防错功能。 3、“△”: Machine/Tooling/Jig have error proofing function。
编制 Editor |  | 文审 DCC | 审核 Audit | 会签 Countersign |  |  | 批准 Approval |  | 文控 DCC
钱建业 |  | 陈颖 | 王春光 | 高博、郭少华、杨洁、冯震世、徐建伟、顾梦洁、邢晨、丁正亚 |  |  | 李晓坡 |  | 陈颖
27.7±0.7
走带方向
27.7±0.7
涂敷区
☆A面底层面密度：（48.1±1.5）g /m2
☆A面面密度：（96.1±1.5）g /m2
☆A面＋B面底层面密度：（144.1±2.2）g /m2
☆A面+B面面密度：（192.1±2.9）g /m2
461.6±0.5
517.0±1.0

## 隐藏可编辑 (hidden)
L151F25A负极涂布控制计划附表
附表1 涂布烘箱参数
|  |  | 第1段 | 第2段 | 第3段 | 第4段 | 第5段 | 第6段
| 温度/℃ | 设定下限 | 60 | 70 | 70 | 70 | 70 | 70
|  | 设定上限 | 120 | 140 | 140 | 140 | 140 | 140
| 风量/rpm | 设定下限 | 200 | 600 | 600 | 600 | 600 | 600
|  | 设定上限 | 2200 | 2600 | 2600 | 2600 | 2600 | 2600
附表2 涂布面密度
| 单面面密度 （g/m^2） | 45.15 |  | 箔材厚度 （um） | 6 | 箔材面密度 （g/m^2） | 54 | 取样小圆直径（mm） | 25
| 箔材小圆重量 （g） | 单面小圆重量（g） |  |  |  | 双面小圆重量（g）
|  | 首件下限 | 首件上限 | 过程下限 | 过程上限 | 首件下限 | 首件上限 | 过程下限 | 过程上限
| 0.02610719 | 0.0479 | 0.0487 | 0.0478 | 0.0488 | 0.0696 | 0.0713 | 0.0694 | 0.0715
| 0.02620719 | 0.048 | 0.0488 | 0.0479 | 0.0489 | 0.0697 | 0.0714 | 0.0695 | 0.0716
| 0.02630719 | 0.0481 | 0.0489 | 0.048 | 0.049 | 0.0698 | 0.0715 | 0.0696 | 0.0717
| 0.02640719 | 0.0482 | 0.049 | 0.0481 | 0.0491 | 0.0699 | 0.0716 | 0.0697 | 0.0718
| 0.02650719 | 0.0483 | 0.0491 | 0.0482 | 0.0492 | 0.07 | 0.0717 | 0.0698 | 0.0719
| 0.02660719 | 0.0484 | 0.0492 | 0.0483 | 0.0493 | 0.0701 | 0.0718 | 0.0699 | 0.072
| 0.02670719 | 0.0485 | 0.0493 | 0.0484 | 0.0494 | 0.0702 | 0.0719 | 0.07 | 0.0721
| 0.02680719 | 0.0486 | 0.0494 | 0.0485 | 0.0495 | 0.0703 | 0.072 | 0.0701 | 0.0722
| 0.02690719 | 0.0487 | 0.0495 | 0.0486 | 0.0496 | 0.0704 | 0.0721 | 0.0702 | 0.0723
| 0.02700719 | 0.0488 | 0.0496 | 0.0487 | 0.0497 | 0.0705 | 0.0722 | 0.0703 | 0.0724