## 修订履历
负极切片工序控制计划
生效日期 |  | 流程归档后自动生效 |  | 有效日期 | 至下次变更之前
修订履历
序号 | 版本 | 变更内容 |  |  |  | 修订人 | 修订日期
1 | A0 | A0样文件首版发行 |  |  |  | 吴建民 | 2024/7/29
2 | B0 | B0样文件首版发行 |  |  |  | 吴建民 | 2024/11/29
3 | B1 | B1样文件首版发行 负极极片宽度变更为(109.5±0.3)mm； |  |  |  | 宋彦玲 | 2025/02/17
4 | B2 | B2样文件首版发行 1.负极极片宽度变更为(110.4±0.3)mm； 2.负极片总长变更为（258.5±0.8）mm |  |  |  | 宋彦玲 | 2025/06/17
文件发放
序号 |  | 发放部门 | 发放产线/室 |  |  | 发放工位
1 |  | 江苏基地/JS中试工厂/Y12试制车间 | Z2-C2 |  |  | 切片工序-1份
2 |  | 江苏基地/JS中试工厂/Y12试制车间(检验） | Z2-C2 |  |  | 切片工序-1份
CALB普通商密

## 负极切片工序控制计划
负极切片工序控制计划 Control Plan of Anode Slicing | [8 empty] | 型号或共同控制计划的编号 Model/ |  |  |  | L246N183A | 文件代号 File NO. | PM240707-019
[9 empty] | 工序名称 Process Name |  |  |  | 负极切片 | 发行版次 REV. | B2
阶段 Stage |  |  | □A 样件 ■B 样件 □C 样件 □试生产 □量产 A-Sample B-Sample C-Sample Pre-production Production | [5 empty] | 适用厂区/产线 Applicable Factory/Line |  |  |  | Z2-C2
项目名称 Project | L246N183A电池 开发项目 |  | 项目编号 Project NO. |  | PM240707 |  | 研发经理 R&D Manager | 郭少华 | 客户名称 Customer Name | / |  |  |  | 顾客批准 Custome Approval | /
过程编号 Process No. | 过程名称 Process | 生产设备 工装模具 Machine/Tooling/Jig | 特性 characteristics |  |  |  | 方法 Method | [6 empty] | 反应计划 Reaction plan
|  |  | 编号 No. | 产品 Products | 过程 Process | 特殊特性分类 Classification | 产品/过程产品/过程规范/公差 Specification/Tolerance | 评价/测量技术 Evaluation/Measurement | 生产 production |  | 检验 Inspection |  | 控制方法 Control Method
[9 empty] | 样本 Sample |  | 样本 Sample
[9 empty] | 容量 Size | 频率 Frequency | 容量 Size | 频率 Frequency
OP605 | 负极切片环境 | / | / | / | 环境温度 | / | （23.0±5.0）℃ | 温湿度计 | 1次 | 每4小时 | / | / | 1、生产点检并记录 2、定期校准温湿度计 | 1、暂停生产； 2、通知动力运行调整空调系统，待环境恢复后启用； 3、对异常品进行追溯隔离，通知工程师
|  | / | / | / | 环境湿度 | / | ≤20.0%RH | 温湿度计 | 1次 | 每4小时 | / | / | 1、生产点检并记录 2、定期校准温湿度计 | 1、暂停生产； 2、通知动力运行调整空调系统，待环境恢复后启用； 3、对异常品进行追溯隔离，通知工程师
|  | / | / | / | 环境洁净度 | / | 动态10万级 | 尘埃粒子计数器 | / | / | 1次 | 每班 | 1、上机前确认 2、定期校准 3、质检确认 | 1、暂停生产； 2、通知动力运行调整空调系统，待环境恢复后启用； 3、对异常品进行追溯隔离，通知工程师
OP605 | 来料确认 | / | / | 来料极片外观检测 | / | / | 参照《电池单体极卷外观技术要求》 | 目视 | 1次 | 每卷 | 1次 | 每4小时 | 1、生产点检 2、质检确认 | 1、更换物料 2、通知质检按照不合格品处理流程处理
|  | / | / | 来料涂覆宽度 | / | / | （230.8±0.5）mm | 菲林尺/影像测量仪 | 1次 | 每卷 | / | / | 1、生产上机前确认 2、定期校准 | 1、更换物料 2、通知质检按照不合格品处理流程处理
OP615 | 负极切片 | 负极切片机 | / | / | 切片速度 | / | ≤180片/min | 触摸屏显示 | 100% | 每卷 | / | / | 1、生产设定并核对 2、设备自动控制 | 1、通知设备工程师进行原因排查及修正； 2、通知工艺质量进行判定
|  |  | / | / | 放卷张力 | / | （30±15）N | 触摸屏显示 | 100% | 每卷 | / | / | 1、生产设定并核对 2、设备自动控制 3、点检记录 4、质检确认 5、设备定期校准 | 1、通知设备工程师进行原因排查及修正； 2、通知工艺质量进行判定
|  |  | / | / | 磁棒清洁 | / | 磁棒表面无异物 | 目视白色无纺布无异物 | 1次 | 每班 | 1次 | 每班 | 1、质检确认 2、生产点检 | 班组对磁棒进行重新清洗直至符合要求
|  |  | / | / | 磁感应强度 | / | ≥10000GS | 高斯计 | 1次 | 三个月 | / | / | 点检并记录 | 1、设备工程师更换磁棒 2、质量部门对磁感应强度进行抽检 3、计量负责磁棒进厂首次校验
|  |  | / | / | 磁棒与极片距离 | / | (5-10)mm | 铝合金直尺 | 1次 | 每班 | / | / | 1、点检记录 2、定期校准 | 1、暂停生产 2、追溯异常品，进行标识隔离 3、通知质检按照不合格品处理流程处理 4、调整磁棒与极片距离重新验证
|  |  | 1 | / | 刀模使用寿命 | ★ | ≤100万次 | 触摸屏显示 | 100% | 每卷 | / | / | 1、点检 2、质检确认 3、定期维保 4、使用寿命达90万次后加严产品质量管控 5、到限预警 | 1、暂停生产 2、通知设备工程师确认刀模状态，更换刀模 3、更换后试切验证
|  |  | / | 极耳加强筋位置 | / | / | 超出涂覆区边缘（0-2）mm | 菲林尺 | / | / | 1次 | 每班 | 1、点检 2、定期校准 | 1、暂停生产 2、通知设备工程师调试加强筋 3、调试后试压验证
OP615 | 负极切片 | 负极切片机（Δ） | / | 极耳加强筋深度（极耳中部） | / | / | （30-80）μm | 影像测量仪 | / | / | 1次 | 每班 | 1、点检 3、定期校准影像测量仪 | 1、暂停生产 2、通知设备工程师调试加强筋 3、调试后试压验证
|  |  | 2 | 极片宽度 | / | ☆ | （110.4±0.3）mm 见附表OP660-1 | 菲林尺/CCD检测 | / | / | 3片 | 每2小时 | 1、首检、过程检 2、CCD自动检测NG剔除 3、防错验证 4、定期校准 | 1、暂停生产 2、追溯异常品，进行标识隔离 3、通知质检按照不合格品处理流程处理 4、通知设备工程师调试CCD
|  |  | / | 极片长度 （涂覆区域） | / | / | （230.8±0.5）mm 见附表OP660-1 | 菲林尺/CCD检测 | / | / | 3片 | 每2小时 | 1、首检、过程检 2、CCD自动检测NG剔除 3、防错验证 4、定期校准 | 1、暂停生产 2、追溯异常品，进行标识隔离 3、通知质检按照不合格品处理流程处理 4、通知设备工程师调试CCD
|  |  | / | 极片总长 | / | / | （258.5±0.8）mm 见附表OP660-1 | 菲林尺 | / | / | 3片 | 每2小时 | 1、首检、过程检 2、定期校准 | 1、暂停生产 2、追溯异常品，进行标识隔离 3、通知质检按照不合格品处理流程处理
|  |  | / | 极片单面对角线长度差值 （涂敷区域） | / | / | ＜0.5mm | 影像测量仪 | / | / | 3片 | 每2小时 | 1、首检、过程检 2、定期校准 | 1、暂停生产 2、追溯异常品，进行标识隔离 3、通知质检按照不合格品处理流程处理
|  |  | 3 | 极片涂覆区毛刺/金属屑 | / | ★ | ≤30μm | 影像测量仪 | / | / | 3片 | 每2小时 | 1、首检、过程检 2、定期校检影像测量仪 3、刀模使用寿命达90万次后加严产品质量管控 | 1、暂停生产 2、追溯异常品，进行标识隔离 3、通知质检按照不合格品处理流程处理 4、通知设备工程师排查刀模状态
|  |  | 4 | 极片非涂覆区毛刺/金属屑 | / | ★ | ≤70μm | 影像测量仪 | / | / | 3片 | 每2小时 | 1、首检、过程检 2、定期校检影像测量仪 3、刀模使用寿命达90万次后加严产品质量管控 | 1、暂停生产 2、追溯异常品，进行标识隔离 3、通知质检按照不合格品处理流程处理 4、通知设备工程师排查刀模状态
|  |  | / | 边缘掉料宽度 | / | / | ≤0.2mm | 影像测量仪 | / | / | 3片 | 每2小时 | 1、生产点检记录 2、质检首检及巡检记录 3、定期校准影像测量仪 4、防错验证 | 1、暂停生产 2、追溯异常品，进行标识隔离 3、通知质检按照不合格品处理流程处理 4、通知设备工程师排查刀模状态
|  |  | / | 铜箔翘曲 | / | ☆ | ≤10mm | 高度尺 | 1次 | 1次/6H | / | / | 1、生产点检记录 | 1、暂停生产 2、追溯异常品，进行标识隔离 3、通知质检按照不合格品处理流程处理 4、通知设备工程师排查刀模状态
|  |  | 5 | 漏铜面积 | / | ★ | 正常涂覆区：0.5*0.5mm，面积≤0.25mm2； 切片边缘区域：宽度*长度≤0.1*10mm；＜1.0mm² | CCD检测 | 100% | 每片 | / | / | 1、点检并记录 2、质检确认 3、设备自动控制 4、CCD自动检测NG剔除 5、防错验证 | 1、暂停生产 2、追溯异常品，进行标识隔离 3、通知质检按照不合格品处理流程处理 4、通知设备工程师调试CCD
OP615 | 负极切片 | 负极切片机（Δ） | / | 表面质量 | / | / | 见附表OP660-2 | CCD检测 | 100% | 每片 | / | / | 1、点检并记录 2、质检确认 3、设备自动控制 4、防错验证 | 1、暂停生产 2、追溯异常品，进行标识隔离 3、通知质检按照不合格品处理流程处理 4、通知设备工程师调试CCD
|  |  | / |  | / | / | 参考《电池单体极片外观技术要求》 | 目视 | / | / | 3片/1次 | 每4小时 | 1、首检、过程检记录 | 1、暂停生产 2、追溯异常品，进行标识隔离 3、通知质检按照不合格品处理流程处理
OP615 | 切片后极片储存 | / | / | / | 存储时间 | / | ≤72h | 过程记录 | 1次 | 每4小时 | / | / | 1、每4h记录车间温度； 2、定期校验温湿度计 3、质检确认 4、班组长检查 | 1、对超期极片进行隔离； 2、通知质检按照不合格品处理流程处理。
|  |  | / | / | 温度 | / | （23.0±5.0）℃ | 温湿度计 | 1次 | 每4小时 | / | / | 1、每4h记录车间温度； 2、定期校验温湿度计 3、质检确认 4、班组长检查 | 1、通知动力运行工程师进行原因排查，及时修正设备参数； 2、通知工程师对放置在不合格环境中的极卷进行判定；
|  |  | / | / | 湿度 | / | ≤20.0%RH | 温湿度计 | 1次 | 每4小时 | / | / | 1、每4h记录车间湿度； 2、定期校验温湿度计 3、质检确认 4、班组长检查 | 1、通知动力运行工程师进行原因排查，及时修正设备参数； 2、通知工程师对放置在不合格环境中的极卷进行判定；
|  |  | / | / | 洁净度 | / | 动态10万级 | 洁净度测试仪 | / | / | 1次 | 每班 | 1、每班记录车间洁净度； 2、定期校验洁净度测试仪 3、质检确认 4、班组长检查 | 1、通知动力运行工程师进行原因排查，及时修正设备参数； 2、通知工程师对放置在不合格环境中的极卷进行判定；
备注 | 1、过程编号、过程名称、作业步骤、产品特性、过程特性的描述，在过程流程图、PFMEA、控制计划中应保持统一。 1、Process description should be same with process flow chart, PFMEA and control plan. 2、“★”表示产品与安全有关的特殊特性符号，关键产品参数/关键过程参数/关键工序；“☆”表示产品与安全无关的特殊特性符号，重要产品参数/重要过程参数/重要工序。 2、“★”: characteristics related with product safety and critical product parameter/process parameter/ process;“☆”: characteristics related with significant product parameter/process parameter/ process, but not related with product safety. 3、“△"表示该处生产设备/工装模具具有防错功能。 3、“△”: Machine/Tooling/Jig have error proofing function。
编制 Editor |  |  | 文审 DCC |  | 审核 Audit |  | 会签 Countersign |  |  |  | 批准 Approval |  |  | 文控 DCC
宋彦玲 |  |  | 陈颖 |  | 王春光 |  | 高博、杨洁、郭少华、曾小路、徐建伟、丁正亚、尹语晗、李洋 |  |  |  | 李晓坡 |  |  | 陈颖

## 防错件清单
JS中试工厂-L246N183A-负极切片工序防错清单
序号 | 工序 | 评价/测量设备 | 防错装置 | 防错级别 | 防错检出结果 | 防错装置功能描述 | 防错验证类型 | 验证方法 | 防错验证频次 | 防错样件名称 | 防错样件编号 | 防错样件类型（缺陷/计量） | 防错样件规格 | 防错样件精度 | 防错样件校准/确认频次 | 反应计划
1 | 切片 | 切片机 | 负极切片位尺寸CCD检测系统 | 警告 | NG | 负极切片尺寸大NG防错 | 参数防错 | 将工艺参数栏的上限值改成与下限值相同，确认设备可以报警排废并将NG极片挑出 | 1次/班 | / | / | / | / | / | / | 1、生产停机 2、对异常品进行标识隔离，按照不合格品流程审理 3、进行调整 4、再次进行作业准备验证
2 |  |  | 负极切片位尺寸CCD检测系统 | 警告 | NG | 负极切片尺寸小NG防错 | 参数防错 | 将工艺参数栏的下限值改成与上限值相同，确认设备可以报警排废并将NG极片挑出 | 1次/班 | / | / | / | / | / | / | 1、生产停机 2、对异常品进行标识隔离，按照不合格品流程审理 3、进行调整 4、再次进行作业准备验证
5 |  |  | CCD | 发现 | NG | 极片涂覆表面质量缺陷，检出并剔除 | 缺陷样件 | 人工粘贴胶带至极卷涂覆区进行视觉检测分析 | 1次/班 | / | / | 缺陷 | / | / | / | 1、生产停机 2、对异常品进行标识隔离，按照不合格品流程审理 3、进行调整 4、再次进行作业准备验证
6 | 负极切片 | CCD相机 | 极片表面缺陷不合格剔除极片装置 | 发现 | NG | / | 边界样件 | 将防错件放置在视觉检测区域进行检测分析 | 1次/班 | 负极切片表面缺陷挑战件 | / | 缺陷 | 漏箔直径＞0.5 | / | 1次/月 | 1、暂停生产； 2、通知工艺/设备技术人员分析防错件/设备NG原因； 3、针对原因对防错件/设备进行整改 4、进行验证后开机。
7 |  |  | 极片表面缺陷不合格剔除极片装置 | 发现 | NG | / | 边界样件 | 将防错件放置在视觉检测区域进行检测分析 | 1次/班 | 负极切片表面缺陷挑战件 | / | 缺陷 | 划痕宽度＞2.0 | / | 1次/月 | 1、暂停生产； 2、通知工艺/设备技术人员分析防错件/设备NG原因； 3、针对原因对防错件/设备进行整改 4、进行验证后开机。
8 |  |  | 极片表面缺陷不合格剔除极片装置 | 发现 | NG | / | 边界样件 | 将防错件放置在视觉检测区域进行检测分析 | 1次/班 | 负极切片表面缺陷挑战件 | / | 缺陷 | 压痕/气泡直径＞1.5 | / | 1次/月 | 1、暂停生产； 2、通知工艺/设备技术人员分析防错件/设备NG原因； 3、针对原因对防错件/设备进行整改 4、进行验证后开机。
其中防错级别（能够根据判定做出反应的装置）有三种： | [9 empty] | 防错验证方式有三种： |  |  | 防错样件类型有两种：
（1）防止：不制造缺陷，具有闭环控制功能的防错装置。如，涂布面密度β射线闭环控制。 （2）警告：当错误发生时可以自动发出信号（报警、提示界面等）的防错装置。如，充氦气机构无氦气时可报警。 （3）发现：不传递缺陷，当出现不合格品时系统会自动挑出的防错装置，比如装配线上电芯称重不合格后会挑选出来。 | [9 empty] | （1）挑战参数：设置设备参数不符合工艺要求，看设备是否发出警告； （2）挑战件：具有已知规范、经校准并且可追溯到标准的产品或工装，其预期结果（通过或不通过）用于确认防错装置或检具（如通止规）的功能性； （3）OK/NG样件：当挑战件无法获取时，可使用合格/不合格的产品或工装作为防错样件，验证防错装置的功能性； |  |  | （1）计量样件：防错样件的规格是可定量的。 （2）缺陷样件：防错样件的规格是不可定量的，是指通过防错装置时能证明不符合操作或者能被探测出的外观缺陷的产品/工装。

## 附图、附表
负极切片工序控制计划 Control Plan of Anode Slicing | [5 empty] | 型号或共同控制计划的编号 Model/ |  | L246N183A | 文件代号 File NO. | PM240707-019
[6 empty] | 工序名称 Process Name |  | 负极切片 | 发行版次 REV. | B2
阶段 Stage |  | □A 样件 ■B 样件 □C 样件 □试生产 □量产 A-Sample B-Sample C-Sample Pre-production Production |  |  |  | 适用厂区/产线 Applicable Factory/Line |  | Z2-C2
项目名称 Project | L246N183A电池 开发项目 | 项目编号 Project NO. | PM240707 | 研发经理 R&D Manager | 郭少华 | 客户名称 Customer Name | / |  | 顾客批准 Custome Approval | /
备注 | 1、过程编号、过程名称、作业步骤、产品特性、过程特性的描述，在过程流程图、PFMEA、控制计划中应保持统一。 1、Process description should be same with process flow chart, PFMEA and control plan. 2、“★”表示产品与安全有关的特殊特性符号，关键产品参数/关键过程参数/关键工序；“☆”表示产品与安全无关的特殊特性符号，重要产品参数/重要过程参数/重要工序。 2、“★”: characteristics related with product safety and critical product parameter/process parameter/ process;“☆”: characteristics related with significant product parameter/process parameter/ process, but not related with product safety. 3、“△"表示该处生产设备/工装模具具有防错功能。 3、“△”: Machine/Tooling/Jig have error proofing function。
编制 Editor |  | 文审 DCC | 审核 Audit | 会签 Countersign |  |  |  | 批准 Approval |  |  | 文控 DCC
宋彦玲 |  | 陈颖 | 王春光 | 高博、杨洁、郭少华、曾小路、徐建伟、丁正亚、尹语晗、李洋 |  |  |  | 李晓坡 |  |  | 陈颖

## 隐藏 (hidden)
附表OP660-2.CCD检测标准：
序号 | 缺陷名称 | 检出尺寸
1 | 气泡 | 面积＞7.06mm²或n＞4，或直径＞1.5mm
2 | 凹坑、压痕 | 凹坑面积＞7.06mm²或n＞4，或直径＞3mm
3 | 漏金属 | 面积＞0.25mm²，或直径＞0.5mm
4 | 干裂、划痕 | 宽度＞1mm
5 | 未辊压、表面油污、破损、胶带、褶皱、磨损 | 存在即检出
6 | 条纹 | 面积＞1.77mm²，或宽度＞1.0mm
7 | 粘料、鼓边印痕、色差 | 面积＞7.06mm²，或直径＞3.0mm
备注：参照Q/CALB 0302002-2022电池单体极片外观技术要求为准