## 修订履历
叠片工序控制计划
生效日期 |  | 流程归档后自动生效 | 有效日期 | 至下次变更之前
修订履历
序号 | 版本 | 变更内容 |  |  | 修订人 | 修订日期
1 | A0 | A0样文件首版发行 |  |  | 吴建民 | 2024/7/29
2 | B0 | B0样文件首版发行 1.正极片厚度变更为(103±2.0)μm，负极片厚度变更为(136±3.5)μm； 2.正极片重量变更为(8.18±0.16)g，负极片重量变更为(5.99±0.11)g； 3.隔膜厚度(12±2.0)μm，规格：7+1.5+1.5+1+1； 4.电芯正极片数量变更为68片，电芯负极片数量变更为69片； 5.半电芯厚度18.01±0.27mm @ 300kgf； 6.电芯重量变更为(1008±15)g； |  |  | 吴建民 | 2024/11/29
3 | B1 | B1样文件首版发行 1.正极极片宽度变更为为（107.2±0.3)mm，负极极片宽度变更为(109.5±0.3)mm； 2.正极片厚度变更为(101±2.0)μm，负极片厚度变更为(135±3.5)μm； 3.正极片重量变更为(8.44±0.16)g，负极片重量变更为(6.17±0.12)g； 4.电芯正极片数量变更为66片，电芯负极片数量变更为67片； 5.隔膜厚度变更为(11.4±2.0)μm，规格：7+1.2+1.2+1+1； 6.电芯高度变更为（112±0.5）mm; 7.半电芯厚度变更为17.36±0.27mm @ 300kgf； 8.电芯重量变更为(1006±15)g； |  |  | 宋彦玲 | 2025-02-17
4 | B2 | B2样文件首版发行 1.正极极片宽度变更为为(108.1±0.3)mm，负极极片宽度变更为(110.4±0.3)mm； 2.正极片厚度变更为(98±2.0)μm，负极片厚度变更为(130±4)μm； 3.正极片重量变更为(8.13±0.16)g，负极片重量变更为(6.01±0.12)g 4.电芯正极片数量变更为68片，电芯负极片数量变更为69片； 5.电芯高度变更为（112.9±0.5 ）mm; 6.隔膜张力变更为（250-500）g; 7.电芯厚度17.4±0.3mm @ 300kgf; 8.电芯重量变更为(1005±15)g； 9.增加绝缘测试防错样件的规格； 10.CP中连续抽检5片改为连续抽检3片； |  |  | 宋彦玲 | 2025-06-17
文件发放
序号 |  | 发放部门 |  | 发放产线/室 | 发放工位
1 |  | 江苏基地/JS中试工厂/Y12试制车间 |  | Z2-C2 | 叠片工序-1份
2 |  | 江苏基地/JS中试工厂/Y12试制车间(检验） |  | Z2-C2 | 叠片工序-1份
CALB普通商密▲3年
CALB普通商密

## 叠片工序计划模板
叠片工序控制计划 Control Plan Of Lamination | [8 empty] | 型号或共同控制计划的编号 Model/ |  | L246N183A |  |  | 文件代号 File NO. | PM240707-020
[9 empty] | 工序名称 Process Name |  | 叠片 |  |  | 发行版次 REV. | B2
阶段 Stage |  |  | □A 样件 ■B 样件 □C 样件 □试生产 □量产 A-Sample B-Sample C-Sample Pre-production Production | [5 empty] | 适用厂区/产线 Applicable Factory/Line |  | Z2-C2
项目名称 Project Name | L246N183A电芯开发项目 |  | 项目编号 Project NO. |  | PM240707 |  | 研发经理 Development Manager | 郭少华 | 客户名称 Customer Name | / |  |  |  | 顾客批准 Custome Approval | /
过程编号 Process No. | 过程名称 Process | 生产设备 工装模具 Machine/Tooling/Jig | 特性 characteristics |  |  |  | 方法 Method | [6 empty] | 反应计划 Reaction plan
|  |  | 编号 No. | 产品 Products | 过程 Process | 特殊特性分类 Classification | 产品/过程产品/过程规范/公差 Specification/Tolerance | 评价/测量技术 Evaluation/Measurement | 生产 production |  | 检验 Inspection |  | 控制方法 Control Method
[9 empty] | 样本 Sample |  | 样本 Sample
[9 empty] | 容量 Size | 频率 Frequency | 容量 Size | 频率 Frequency
OP700 | 来料确认 | / | / | 隔膜宽度 | / | / | (235-236)mm | 菲林尺 | 1次 | 每卷 | / | / | 1、生产点检记录； 2、质检确认 3、定期校准 | 1、不合格品进行标识隔离； 2、通知质检按照不合格品处理流程处理。
|  |  | / | 隔膜厚度 | / | / | (11.4±2.0)μm 规格：7+1.2+1.2+1+1 | 万分尺 | 2次 | 每卷 | / | / | 1、生产点检记录； 2、质检确认 3、定期校准 | 1、不合格品进行标识隔离； 2、通知质检按照不合格品处理流程处理。
|  |  | / | 隔膜外观 | / | / | 外观：无破损、无鼓边、无褶皱、无污渍。 | 目视 | 1次 | 每卷 | / | / | 1、生产点检记录； 2、质检确认 | 1、不合格品进行标识隔离； 2、通知质检按照不合格品处理流程处理。
|  |  | / | 正极极片宽度 | / | / | (108.1±0.3)mm | 菲林尺（0.1mm）/影像测量仪 | 3片/1次 | 每盒 | / | / | 1、生产点检记录； 2、质检确认 3、定期校准 | 1、不合格品进行标识隔离； 2、连续抽检3片测宽度，发现不合格通知设备工程师确认设备状态。 3、通知质检按照不合格品处理流程处理
|  |  | / | 负极极片宽度 | / | / | (110.4±0.3)mm | 菲林尺（0.1mm）/影像测量仪 | 3片/1次 | 每盒 | / | / | 1、生产点检记录； 2、质检确认 3、定期校准 | 1、不合格品进行标识隔离； 2、连续抽检3片测宽度，发现不合格通知设备工程师确认设备状态。 3、通知质检按照不合格品处理流程处理
|  |  | / | 正极片厚度 | / | / | (98±2.0)μm | 万分尺 | 3片/1次 | 每盒 | 1次 | 每6小时 | 1、生产点检记录； 2、质检确认 3、定期校准 | 1、不合格品进行标识隔离； 2、连续抽检3片测厚度，发现不合格通知设备工程师确认设备状态。 3、通知质检按照不合格品处理流程处理
|  |  | / | 负极片厚度 | / | / | (130±4)μm | 万分尺 | 3片/1次 | 每盒 | 1次 | 每6小时 | 1、生产点检记录； 2、质检确认 3、定期校准 | 1、不合格品进行标识隔离； 2、连续抽检3片测厚度，发现不合格通知设备工程师确认设备状态。 3、通知质检按照不合格品处理流程处理
|  |  | / | 正极片重量 | / | / | (8.13±0.16)g | 电子天平 | 3片/1次 | 每盒 | 1次 | 每6小时 | 1、生产点检记录； 2、质检确认 3、定期校准 | 1、不合格品进行标识隔离； 2、连续抽检3片测重量，发现不合格通知设备工程师确认设备状态。 3、通知质检按照不合格品处理流程处理
|  |  | / | 负极片重量 | / | / | (6.01±0.12)g | 电子天平 | 3片/1次 | 每盒 | 1次 | 每6小时 | 1、生产点检记录； 2、质检确认 3、定期校准 | 1、不合格品进行标识隔离； 2、连续抽检3片测重量，发现不合格通知设备工程师确认设备状态。 3、通知质检按照不合格品处理流程处理
|  |  | / | 外观检测 | / | / | 参考《电池单体极片外观技术要求》 | 目视/CCD | 1次 | 每盒 | 1次 | 每2小时 | 1、生产点检记录； 2、质检确认； 3、CCD对角全检 | 1、不合格品进行标识隔离； 2、连续抽检3片检验外观，发现不合格通知设备工程师确认设备状态。 3、通知质检按照不合格品处理流程处理
OP710 | 叠片机环境 | / | / | / | 温度 | / | (23.0±5.0)℃ | 温湿度计 | 1次 | 每4小时 | / | / | 1、生产点检并记录; 2、定期校准温湿度计; 3、质检确认； | 1、暂停生产； 2、通知动力运行调整空调系统，待环境恢复后启用； 3、对异常品进行追溯隔离，通知工程师
|  |  | / | / | 湿度 | / | ≤20.0%RH | 温湿度计 | 1次 | 每4小时 | / | / | 1、生产点检并记录; 2、定期校准温湿度计; 3、质检确认； | 1、暂停生产； 2、通知动力运行调整空调系统，待环境恢复后启用； 3、对异常品进行追溯隔离，通知工程师
|  |  | / | / | 洁净度 | / | 动 态10万级 | 尘埃粒子计数器 | / | / | 1次 | 每班 | 1、生产点检并记录; 2、质检确认； | 1、暂停生产； 2、通知动力运行调整空调系统，待环境恢复后启用； 3、对异常品进行追溯隔离，通知工程师
OP720 | 叠片&热压 | 叠片机（△） | / | 电芯正极片数量 | / | / | 68片 | 设备显示 | 100% | 每支 | 1支 | 每工位/ 每6h/拆解 | 设备设定及自动控制 | 1、对异常电池进行标识、隔离； 2、通知质检按照不合格品处理流程进行处理； 3、连续出现3支异常电芯批量不良则暂停生产并通知工艺、设备工程师处理。
|  |  | / | 电芯负极片数量 | / | / | 69片 | 设备显示 | 100% | 每支 | 1支 | 每工位/ 每6h/拆解 | 设备设定及自动控制 | 1、对异常电池进行标识、隔离； 2、通知质检按照不合格品处理流程进行处理； 3、连续出现3支异常电芯批量不良则暂停生产并通知工艺、设备工程师处理。
|  |  | 1 | 隔膜边缘与负极边缘距离（宽度方向） | / | ★ | (2.1±0.8)mm | 菲林尺/影像测量仪 | / | / | 1支 | 每工位/ 每6h/拆解 | 1、生产首检、过程检记录； 2、质检拆解确认 3、预定位CCD自动纠偏 4、定期校准 | 1、对异常电池进行标识、隔离； 2、通知质检按照不合格品处理流程进行处理； 3、连续出现3支异常电芯批量不良则暂停生产并通知工艺、设备工程师处理。
|  |  | 2 | 隔膜边缘与负极边缘距离（高度方向） | / | ★ | (1.25±0.6)mm | 菲林尺/影像测量仪 | / | / | 1支 | 每工位/ 每6h/拆解 | 1、生产首检、过程检记录； 2、质检拆解确认 3、预定位CCD自动纠偏 4、定期校准 | 1、对异常电池进行标识、隔离； 2、通知质检按照不合格品处理流程进行处理； 3、连续出现3支异常电芯批量不良则暂停生产并通知工艺、设备工程师处理。
|  |  | 3 | 负极边缘与正极边缘间距（宽度方向） | / | ★ | 负极耳侧：(2.0±0.8)mm; 正极耳侧：(1.5±0.8)mm； | 菲林尺/影像测量仪 | / | / | 1支 | 每工位/ 每6h/拆解 | 1、生产首检、过程检记录； 2、质检拆解确认 3、预定位CCD自动纠偏 4、定期校准 | 1、对异常电池进行标识、隔离； 2、通知质检按照不合格品处理流程进行处理； 3、连续出现3支异常电芯批量不良则暂停生产并通知工艺、设备工程师处理。
|  |  | 4 | 正极边缘与负极边缘距离（高度方向） | / | ★ | (1.15±0.6)mm | 菲林尺/影像测量仪 | / | / | 1支 | 每工位/ 每6h/拆解 | 1、生产首检、过程检记录； 2、质检拆解确认 3、预定位CCD自动纠偏 4、定期校准 | 1、对异常电池进行标识、隔离； 2、通知质检按照不合格品处理流程进行处理； 3、连续出现3支异常电芯批量不良则暂停生产并通知工艺、设备工程师处理。
|  |  | / | 电芯高度 | / | / | (112.9±0.5)mm | 菲林尺 | / | / | 1支 | 首检/每班 | 1、生产首检记录； 2、质检确认 3、定期校准 | 1、对异常电池进行标识、隔离； 2、通知质检按照不合格品处理流程进行处理； 3、连续出现3支异常电芯批量不良则暂停生产并通知工艺、设备工程师处理。
|  |  | / | / | 叠片机气源气压 | / | （0.4～0.6）Mpa | 设备显示 | 1次 | 每班 | / | / | 1、生产点检记录； 2、质检确认 3、设备自动显示及控制 | 1、暂停生产； 2、通知设备工程师排查原因，调整恢复后启用；
|  |  | / | / | 隔膜张力 | / | (250~500)g | 设备显示 | 1次 | 每班/每2h | / | / | 1、生产首检、过程检记录 2、质检监督确认 3、设备自动显示及控制 | 1、暂停生产； 2、通知设备工程师排查原因，调整恢复后启用；
|  |  | / | 电芯外观 | / | / | 参照企标《裸电芯外观技术要求》，隔膜收尾2圈，陶瓷面对正极 | 目测 | 100% | 每支 | 1次 | 每班/每2h | 1、生产挑出不良品并记录； 2、质检监督确认 | 1、对异常电池进行标识、隔离； 2、通知质检按照不合格品处理流程进行处理； 3、连续出现3支异常电芯批量不良则暂停生产并通知工艺、设备工程师处理。
|  |  | / | / | 存储时间 | / | ≤72h | 物料标示卡 | 1次 | 每车 | 1次 | 每班 | 1、生产记录标识卡 2、质量记录合格品标签 | 1、对超期电芯进行隔离； 2、通知质检按照不合格品处理流程处理。
|  | 热压机（△） | 5 | / | 热压温度 | ☆ | (90±3)℃ | 设备显示 | / | / | 1次 | 每班 | 1、生产首检记录 2、质检监督记录 3、定期校准 | 1、生产停机； 2、通知设备工程师或工艺工程师调整参数； 3、再次进行作业准备验证。
|  |  | 6 |  | 热压时间 | ☆ | (135±10)s | 设备显示 | / | / | 1次 | 每班 | 1、生产首检记录 2、质检监督记录 | 1、生产停机； 2、通知设备工程师或工艺工程师调整参数； 3、再次进行作业准备验证。
|  |  | 7 |  | 热压压力 | ☆ | (7000±300)kgf | 设备显示 | / | / | 1次 | 每班 | 1、生产首检记录 2、质检监督记录 3、定期校准 | 1、生产停机； 2、通知设备工程师或工艺工程师调整参数； 3、再次进行作业准备验证。
|  |  |  | 外观质量 | / | / | 电芯表观无油污、划伤、变形、电芯外圈隔膜无破损、极耳无破损、翻折、极片无错层 | 目视 | 100% | 每支 | 1次 | 每2小时 | 1、生产挑出不良品并记录 2、质量监督确认 3、质量巡检记录 | 1、连续3支不良生产停机； 2、对异常品进行隔离，按照不合格品流程审理； 3、通知工程师处理； 4、复产前重新进行作业准备验证，确认无误后可开机生产。
|  | 脉冲式锂电池（芯）微短路测试仪（△） | / | / | 测试压力 | / | (7500±300)kgf | 设备显示 | 100% | 每支 | 1次 | 每班 | 1、生产首检记录 2、质检监督记录 3、定期校准 | 1、生产停机； 2、通知设备工程师或工艺工程师调整参数； 3、再次进行作业准备验证。
[5 empty] | 下压时间 | / | （8-20）S | 设备显示 | 100% | 每支 | 1次 | 每班 | 1、生产首检记录 2、质检监督记录 3、定期校准 | 1、生产停机； 2、通知设备工程师或工艺工程师调整参数； 3、再次进行作业准备验证。
|  |  |  | / | 测试温度 | / | (90±3)℃ | 设备显示 | 100% | 每支 | 1次 | 每班 | 1、生产首检记录 2、质检监督记录 3、定期校准 | 1、生产停机； 2、通知设备工程师或工艺工程师调整参数； 3、再次进行作业准备验证。
|  |  | / | / | 测试电压 | / | DC200V | 设备显示 | 100% | 每支 | 1次 | 每班 | 1、生产首检记录 2、质检监督确认 | 1、生产停机； 2、通知工程师处理； 3、复产前重新进行作业准备验证，确认无误后可开机生产。
|  |  | / | / | 测试时间 | / | 200ms | 设备显示 | 100% | 每支 | 1次 | 每班 | 1、生产首检记录 2、质检监督确认 | 1、生产停机； 2、通知工程师处理； 3、复产前重新进行作业准备验证，确认无误后可开机生产。
|  |  |  | Vp | / | / | (200±10)V | 设备显示 | 100% | 每支 | 1次 | 每班 | 1、生产挑出不良品并记录 2、防错验证 3、质量监督确认 4、质量巡检记录 | 1、连续3支生产停机； 2、对异常品进行隔离，按照不合格品流程审理； 3、通知工程师处理； 4、复产前重新进行作业准备验证，确认无误后可开机生产。
|  |  | 8 | Vd1 | / | ★ | ≤8V(4%) | 设备显示 | 100% | 每支 | 1次 | 每班 | 1、生产挑出不良品并记录 2、防错验证 3、质量监督确认 4、质量巡检记录 | 1、连续3支生产停机； 2、对异常品进行隔离，按照不合格品流程审理； 3、通知工程师处理； 4、复产前重新进行作业准备验证，确认无误后可开机生产。
|  |  | 9 | Vd2 | / | ★ | ≤16V(8%) | 设备显示 | 100% | 每支 | 1次 | 每班 | 1、生产挑出不良品并记录 2、防错验证 3、质量监督确认 4、质量巡检记录 | 1、连续3支生产停机； 2、对异常品进行隔离，按照不合格品流程审理； 3、通知工程师处理； 4、复产前重新进行作业准备验证，确认无误后可开机生产。
|  | 平板测厚仪 | / | 电芯厚度 | / | / | 17.4±0.3mm @ 300kgf | 平板测厚仪 | 100% | 每支 | / | / | 1、设备设定及自动控制 2、防错验证 3、生产首检并记录 4、生产挑出不良品并记录 5、质量监督记录 6、测厚压力每6个月校准 7、测厚平行度每3个月校准 8、计量、开班使用挑战件点检确认 9、参数密码保护、权限分级管理 10、定期校准平板测厚仪 | 1、连续3支不良生产停机； 2、对异常品进行隔离，按照不合格品流程审理； 3、通知工程师处理； 4、复产前重新进行作业准备验证，确认无误后可开机生产。
|  | 电子天平 | / | 电芯重量 | / | / | (1005±15)g | 电子天平 | 100% | 每支 | / | / | 1、设备显示 2、防错验证 3、生产挑出不良品并记录 4、质量监督确认 5、质量巡检记录 6、定期校准电子天平 | 1、连续3支不良生产停机； 2、对异常品进行隔离，按照不合格品流程审理； 3、通知工程师处理； 4、复产前重新进行作业准备验证，确认无误后可开机生产。
OP730 | 转运/存储 | 电池存储 | / | / | 存储湿度 | / | ≤20%RH | 温湿度计 | 1次 | 每班/每4h | / | / | 1、生产首检、过程检记录 2、质量监督确认 3、定期校准 | 1、通知动力运行调整空调系统及除湿机待环境恢复后开始转运； 2、对不合格品进行隔离、标识，通知质检人员开具不合格品单并按审理意见执行。
[5 empty] | 存储温度 | / | (23±5)℃ | 温湿度计 | 1次 | 每班/每4h | / | / | 1、生产首检、过程检记录 2、质量监督确认 3、定期校准 | 1、通知动力运行调整空调系统及除湿机待环境恢复后开始转运； 2、对不合格品进行隔离、标识，通知质检人员开具不合格品单并按审理意见执行。
[5 empty] | 存储时间 | / | ≤72h | 物料标识卡 | 1次 | 每车 | 1次 | 每班 | 1、生产记录标识卡 2、质量记录合格品标签 | 1、存放时间超过72h的物料由质检人员开具不合格单并按处理意见执行； 2、生产人员及时与后工序沟通，优先送先生产的产品； 3、不同批次、状态物料分开放置并做标识，试验料、异常料粘贴对应标签。
备注 | 1、过程编号、过程名称、作业步骤、产品特性、过程特性的描述，在过程流程图、PFMEA、控制计划中应保持统一。 1、Process description should be same with process flow chart, PFMEA and control plan. 2、“★”表示产品与安全有关的特殊特性符号，关键产品参数/关键过程参数/关键工序；“☆”表示产品与安全无关的特殊特性符号，重要产品参数/重要过程参数/重要工序。 2、“★”: characteristics related with product safety and critical product parameter/process parameter/ process;“☆”: characteristics related with significant product parameter/process parameter/ process, but not related with product safety. 3、“△"表示该处生产设备/工装模具具有防错功能。 3、“△”: Machine/Tooling/Jig have error proofing function。
编制 Editor |  |  | 文审 DCC |  | 审核 Audit |  | 会签 Countersign |  |  |  | 批准 Approval |  |  | 文控 DCC
宋彦玲 |  |  | 陈颖 |  | 王春光 |  | 高博、杨洁、郭少华、曾小路、徐建伟、丁正亚、尹语晗、李洋 |  |  |  | 李晓坡 |  |  | 陈颖

## 防错件清单
JS中试工厂-L246N183A-叠片工序防错清单
序号 | 工序 | 评价/测量设备 | 防错装置 | 防错级别 | 防错检出结果 | 防错装置功能描述 | 防错验证类型 | 验证方法 | 防错验证频次 | 防错样件名称 | 防错样件编号 | 防错样件类型（缺陷/计量） | 防错样件规格 | 防错样件精度 | 防错样件校准/确认频次 | 反应计划
1 | 叠片 | 叠片机 | CCD相机 | 发现 | NG | 正极片发现极耳翻折在次定位平台，设备判定异常并报警 | 缺陷样件 | 使用极耳翻折极片放置于次定位平台，验证设备能否判定异常并报警 | 1次/班 | / | / | 缺陷 | / | / | / | 1、暂停生产； 2、通知工艺/设备技术人员分析防错件/设备NG原因； 3、针对原因对防错件/设备进行整改 4、进行验证后开机。
2 |  |  |  | 发现 | NG | 负极片发现极片翻折在次定位平台，设备判定异常并报警 | 缺陷样件 | 使用极片翻折极片放置于次定位平台，验证设备能否判定异常并报警 | 1次/班 | / | / | 缺陷 | / | / | / | 1、暂停生产； 2、通知工艺/设备技术人员分析防错件/设备NG原因； 3、针对原因对防错件/设备进行整改 4、进行验证后开机。
3 | 叠片 | 叠片机 | CCD相机 | 发现 | NG | 负极预定位平台发现有多片或残片，设备界面出现极片双张报警。 | 缺陷样件 | 使用双张极片放入料盒中，验证设备能否判定异常报警。 | 1次/班 | / | / | 缺陷 | / | / | / | 1、暂停生产； 2、通知工艺/设备技术人员分析防错件/设备NG原因； 3、针对原因对防错件/设备进行整改 4、进行验证后开机。
4 | 叠片 | 叠片机 | CCD相机 | 发现 | NG | 正极预定位平台发现有多片或残片，设备界面出现极片双张报警。 | 缺陷样件 | 使用双张极片放入料盒中，验证设备能否判定异常报警。 | 1次/班 | / | / | 缺陷 | / | / | / | 1、暂停生产； 2、通知工艺/设备技术人员分析防错件/设备NG原因； 3、针对原因对防错件/设备进行整改 4、进行验证后开机。
5 | 绝缘测试 | 绝缘测试仪 | 绝缘测试短路测试数据是否与工位相对应 | 发现 | NG | 电芯短路NG防错 | 防错件 | 将防错缺陷样件通过防错装置，确认设备可以报警并将缺陷样件挑出。 | 1次/班/工位 | 电芯短路NG防错缺陷样件 | / | 缺陷 | VP:VP＜190V、VP＞210V 或 Vd1＞8V(4%)、Vd2＞16V（8%）。 | / | 1次/3月 | 1、暂停生产； 2、通知工艺/设备技术人员分析防错件/设备NG原因； 3、针对原因对防错件/设备进行整改 5、进行验证后开机。
其中防错级别（能够根据判定做出反应的装置）有三种： | [9 empty] | 防错验证方式有三种： |  |  | 防错样件类型有两种：
（1）防止：不制造缺陷，具有闭环控制功能的防错装置。如，涂布面密度β射线闭环控制。 （2）警告：当错误发生时可以自动发出信号（报警、提示界面等）的防错装置。如，充氦气机构无氦气时可报警。 （3）发现：不传递缺陷，当出现不合格品时系统会自动挑出的防错装置，比如装配线上电芯称重不合格后会挑选出来。 | [9 empty] | （1）挑战参数：设置设备参数不符合工艺要求，看设备是否发出警告； （2）挑战件：具有已知规范、经校准并且可追溯到标准的产品或工装，其预期结果（通过或不通过）用于确认防错装置或检具（如通止规）的功能性； （3）OK/NG样件：当挑战件无法获取时，可使用合格/不合格的产品或工装作为防错样件，验证防错装置的功能性； |  |  | （1）计量样件：防错样件的规格是可定量的。 （2）缺陷样件：防错样件的规格是不可定量的，是指通过防错装置时能证明不符合操作或者能被探测出的外观缺陷的产品/工装。

## 附图、附表
叠片工序控制计划 Control Plan Of Lamination | [5 empty] | 型号或共同控制计划的编号 Model/ |  | L246N183A | 文件代号 File NO. | PM240707-020
[6 empty] | 工序名称 Process Name |  | 叠片 | 发行版次 REV. | B2
阶段 Stage |  | □A 样件 ■B 样件 □C 样件 □试生产 □量产 A-Sample B-Sample C-Sample Pre-production Production |  |  |  | 适用厂区/产线 Applicable Factory/Line |  | Z2-C2
项目名称 Project Name | L246N183A电芯开发项目 | 项目编号 Project NO. | PM240707 | 研发经理 Development Manager | 郭少华 | 客户名称 Customer Name | / |  | 顾客批准 Custome Approval | /
备注 | 1、过程编号、过程名称、作业步骤、产品特性、过程特性的描述，在过程流程图、PFMEA、控制计划中应保持统一。 1、Process description should be same with process flow chart, PFMEA and control plan. 2、“★”表示产品与安全有关的特殊特性符号，关键产品参数/关键过程参数/关键工序；“☆”表示产品与安全无关的特殊特性符号，重要产品参数/重要过程参数/重要工序。 2、“★”: characteristics related with product safety and critical product parameter/process parameter/ process;“☆”: characteristics related with significant product parameter/process parameter/ process, but not related with product safety. 3、“△"表示该处生产设备/工装模具具有防错功能。 3、“△”: Machine/Tooling/Jig have error proofing function。
编制 Editor |  | 文审 DCC | 审核 Audit | 会签 Countersign |  |  |  | 批准 Approval |  |  | 文控 DCC
宋彦玲 |  | 陈颖 | 王春光 | 高博、杨洁、郭少华、曾小路、徐建伟、丁正亚、尹语晗、李洋 |  |  |  | 李晓坡 |  |  | 陈颖
附图OP710 叠片后电芯示意图（单位：mm)
备注：首件热压后测量