## 修订履历
装配工序控制计划
生效日期 |  | 流程归档后自动生效 |  | 有效日期 | 至下次变更之前
修订履历
序号 | 版本 | 变更内容 |  |  |  | 修订人 | 修订日期
1 | A0 | A0样文件首版发行 |  |  |  | 吴建民 | 2024/7/29
2 | B0 | B0样文件首版发行 |  |  |  | 吴建民 | 2024/11/29
3 | B1 | 1.超声波焊接参数范围变更：正极振幅从(35±10)um改为(30±10)um；正极压力从(28±10)Psi/(0.30±0.20)Mpa改为(20±10)Psi/(0.30±0.20)Mpa；正极能量从(380±100)J改为(200±100)J；正极功率从(2500±1000)w改为(1500±1000)w；负极振幅从(37±10)um改为(35±10)um；负极功率从(2200±1000)w改为(2000±1000)w； 2.超声波焊印位置变更：焊印长度方向距离隔膜距离从(5.0±1.0)mm改为(3.0±1.0)mm； 3.刻码功率范围变更：从(10-27)w/(50~90)%修正为(10-27)w/(33~90)%； 4.增加极耳终焊焊印位置管控要求：焊印长度方向距离盖板下表面距离要求（11.0±1.5）mm； 5.去除极耳终焊后电芯高度的检测要求，包膜后电芯高度检测要求保留； 6.封口有效熔深变更：从(0.55-1.40)mm变更为(0.70-1.40)mm； 7.翻边高度要求变更：从≤0.12mm变更为≤0.10mm； 8.电池肩高变更：从(114.42±0.20)mm改为(119.32±0.20)mm； 9.电池总高变更：从(117.52±0.3)mm改为(122.42±0.30)mm； 10.电池厚度变更：从(41.54±0.30mm)改为(40.24±0.30)mm； |  |  |  | 陈宾强 | 2025/02/17
4 | B2 | 1、附图4超声焊印上沿距离盖板下沿尺寸增加公差范围：由8.5mm变更为(8.5±1.5)mm； 2、入壳后外观质量管控进行拆分优化：壳体盖板之间有无夹胶进行全检、电芯表面状态进行首巡检； 3、完善防错件清单：增加了防错件编号、防错件规格及校准要求； |  |  |  | 陈宾强 | 2025/06/18
文件发放
序号 |  | 发放部门 | 发放产线/室 |  |  | 发放工位 | 发放份数
1 |  | 江苏基地/JS中试工厂/Y12试制车间 | Z2-C2 |  |  | 装配工序 | 1份
2 |  | 江苏基地/JS中试工厂/Y12试制车间（检验） | Z2-C2 |  |  | 装配工序 | 1份
CALB普通商密

## 装配工序控制计划
| 装配工序控制计划 Control Plan of Cell Assembling | [8 empty] | 型号或共同控制计划的编号 Model/ |  | L246N183A |  |  | 文件代号 File NO. | PM240707-021
[10 empty] | 工序名称 Process Name |  | 装配 |  |  | 发行版次 REV. | B2
| 阶段 Stage |  |  | □A 样件 ■B 样件 □C 样件 □试生产 □量产 A-Sample B-Sample C-Sample Pre-production Production | [5 empty] | 适用厂区/产线 Applicable Factory/Line |  | Z2-C2
| 项目名称 Project | L246N183A电芯开发项目 |  | 项目编号 Project NO. |  | PM240707 |  | 研发经理 R&D Manager | 郭少华 | 客户名称 Customer | / |  |  |  | 顾客批准/日期 Customer Approval/Date | /
| 过程编号 Process No. | 过程名称 Process | 生产设备 工装模具 Machine/Tooling/Jig | 特性 Characteristics |  |  |  | 陈宾强 | [6 empty] | 反应计划 Reaction plan
|  |  |  | 编号 No. | 产品 Products | 过程 Process | 特殊特性分类 Classification | 产品/过程产品/过程规范/公差 Specification/Tolerance | 评价/测量技术 Evaluation/Measurement | 生产 production |  | 检验 Inspection |  | 控制方法 Control Method
[10 empty] | 样本 Sample |  | 样本 Sample
[10 empty] | 容量 Size | 频率 Frequency | 容量 Size | 频率 Frequency
| OP800 | 来料确认 | / | / | 盖板组件外观 | / | / | 按照企标《电池盖板组件外观通用技术要求》执行 | 目视 | 一班同一批次随机抽检20支 | 每批 | / | / | 1、生产挑出不良品并记录 2、质量监督确认 3、质量巡检记录 | 1、隔离物料； 2、通知SQE、质量、工艺、设计工程师现场判定该批物料； 3、通知质检按照不合格品处理流程处理； 4、通知配送更换物料。
|  |  |  | / | 胶带外观 | / | / | 平整，无针孔、划痕、污渍、变形、胶丝等缺陷，胶层无团聚、不平整 | 目视 | 100% | 每批 | / | / | 1、生产挑出不良品并记录 2、质量监督确认 3、质量巡检记录 | 1、隔离物料； 2、通知SQE、质量、工艺、设计工程师现场判定该批物料； 3、通知质检按照不合格品处理流程处理； 4、通知配送更换物料。
|  |  |  | / | 低粘膜 | / | / | 低粘膜表面平整无划痕、毛刺、污渍、气泡，无变形，折弯后不得出现断裂等缺陷 | 目视 | 一班同一批次随机抽检20支 | 每批 | / | / | 1、生产挑出不良品并记录 2、质量监督确认 3、质量巡检记录 | 1、隔离物料； 2、通知SQE、质量、工艺、设计工程师现场判定该批物料； 3、通知质检按照不合格品处理流程处理； 4、通知配送更换物料。
|  |  |  | / | 壳体 | / | / | 按照企标《电池壳体外观通用技术要求》执行 | 目视 | 一班同一批次随机抽检20支 | 每批 | / | / | 1、生产挑出不良品并记录 2、质量监督确认 3、质量巡检记录 | 1、隔离物料； 2、通知SQE、质量、工艺、设计工程师现场判定该批物料； 3、通知质检按照不合格品处理流程处理； 4、通知配送更换物料。
| OP805 | 环境要求 | / | / | / | 环境温度 | / | (23±5)℃ | 温湿度计 | 1次 | 每班/每4h | / | / | 1、生产首检、过程检记录 2、质量监督确认 3、质量巡检记录 4、仪器定期校准 | 1、生产停机； 2、通知动力运行调整空调系统，待环境恢复后启用； 3、对异常品进行追溯隔离，按照不合格品流程审理。
|  |  |  | / | / | 环境湿度 | / | ≤20%RH | 温湿度计 | 1次 | 每班/每4h | / | / | 1、生产首检、过程检记录 2、质量监督确认 3、质量巡检记录 4、仪器定期校准 | 1、生产停机； 2、通知动力运行调整空调系统，待环境恢复后启用； 3、对异常品进行追溯隔离，按照不合格品流程审理。
|  |  |  | / | / | 环境洁净度 | / | 动态10万级 | 洁净度测试仪 | / | / | 1次 | 每班 | 1、质量首检记录 2、定期校准 | 1、生产停机； 2、通知动力运行调整空调系统，待环境恢复后启用； 3、对异常品进行追溯隔离，按照不合格品流程审理。
| OP815 | 极耳预焊及贴胶 | 超声波焊接机（激光焊接区域） | / | / | 正极振幅 | / | (30±10)um | 设备显示 | 1次 | 每班 | / | / | 1、设备设定及自动控制 2、生产首检记录 3、质量监督确认 | 1、生产停机； 2、通知工程师处理； 3、复产前重新进行作业准备验证，确认无误后可开机生产。
|  |  |  | / | / | 正极压力 | / | (20±10)Psi/ (0.30±0.20)Mpa | 设备显示 | 1次 | 每班 | / | / | 1、设备设定及自动控制 2、生产首检记录 3、质量监督确认 | 1、生产停机； 2、通知工程师处理； 3、复产前重新进行作业准备验证，确认无误后可开机生产。
|  |  |  | / | / | 正极能量 | / | (200±100)J | 设备显示 | 1次 | 每班 | / | / | 1、设备设定及自动控制 2、生产首检记录 3、质量监督确认 | 1、生产停机； 2、通知工程师处理； 3、复产前重新进行作业准备验证，确认无误后可开机生产。
|  |  |  | / | / | 正极功率 | / | (1500±1000)w | 设备显示 | 1次 | 每班/每4h | / | / | 1、设备设定及自动控制 2、生产首检记录 3、质量监督确认 | 1、生产停机； 2、通知工程师处理； 3、复产前重新进行作业准备验证，确认无误后可开机生产。
|  |  |  | / | / | 负极振幅 | / | (35±10)um | 设备显示 | 1次 | 每班 | / | / | 1、设备设定及自动控制 2、生产首检记录 3、质量监督确认 | 1、生产停机； 2、通知工程师处理； 3、复产前重新进行作业准备验证，确认无误后可开机生产。
|  |  |  | / | / | 负极压力 | / | (30±10)Psi/ (0.34±0.16)MPa | 设备显示 | 1次 | 每班 | / | / | 1、设备设定及自动控制 2、生产首检记录 3、质量监督确认 | 1、生产停机； 2、通知工程师处理； 3、复产前重新进行作业准备验证，确认无误后可开机生产。
|  |  |  | / | / | 负极能量 | / | (400±100)J | 设备显示 | 1次 | 每班 | / | / | 1、设备设定及自动控制 2、生产首检记录 3、质量监督确认 | 1、生产停机； 2、通知工程师处理； 3、复产前重新进行作业准备验证，确认无误后可开机生产。
|  |  |  | / | / | 负极功率 | / | (2000±1000)w | 设备显示 | 1次 | 每班/每4h | / | / | 1、设备设定及自动控制 2、生产首检记录 3、质量监督确认 | 1、生产停机； 2、通知工程师处理； 3、复产前重新进行作业准备验证，确认无误后可开机生产。
|  |  |  | / | 焊印外观 | / | / | 无焊裂、无极耳漏焊、极耳无破损、无虚焊，表面平整 | 目视 | 100% | 每支 | 1支 | 每班/每2h | 1、生产挑出不良品并记录 2、质量监督确认 3、质量巡检记录 | 1、连续3支不良生产停机； 2、对异常品进行隔离，按照不合格品流程审理； 3、通知工程师处理； 4、复产前重新进行作业准备验证，确认无误后可开机生产。
|  |  |  | 1 | 正极极耳与极耳中间层180°剥离力（预焊焊印） | / | ☆ | ≥10.0N | 拉力机 | 1次 | 每班/每6h | 1次 | 每班/每6h | 1、生产首检、过程检记录 2、质量监督确认 3、质量巡检记录 4、定期校准 | 1、生产停机； 2、对产品进行追溯隔离，按照不合格品流程审理； 3、通知工程师处理； 4、复产前重新进行作业准备验证，确认无误后可开机生产。
|  |  |  | 2 | 正极极耳与极耳中间层180°剥离残留（预焊焊印） | / | ☆ | ≥10% | 目测 | 1次 | 每班/每6h | 1次 | 每班/每6h | 1、生产首检、过程检记录 2、质量监督确认 3、质量巡检记录 | 1、生产停机； 2、对产品进行追溯隔离，按照不合格品流程审理； 3、通知工程师处理； 4、复产前重新进行作业准备验证，确认无误后可开机生产。
|  |  |  | 3 | 正极单层剥离残留 | / | ☆ | ≥70% | 目测 | 1次 | 每班/每6h | 1次 | 每班/每6h | 1、生产首检、过程检记录 2、质量监督确认 3、质量巡检记录 | 1、生产停机； 2、对产品进行追溯隔离，按照不合格品流程审理； 3、通知工程师处理； 4、复产前重新进行作业准备验证，确认无误后可开机生产。
|  |  |  | 4 | 负极极耳与极耳中间层180°剥离力（预焊焊印） | / | ☆ | ≥10.0N | 拉力机 | 1次 | 每班/每6h | 1次 | 每班/每6h | 1、生产首检、过程检记录 2、质量监督确认 3、质量巡检记录 4、定期校准 | 1、生产停机； 2、对产品进行追溯隔离，按照不合格品流程审理； 3、通知工程师处理； 4、复产前重新进行作业准备验证，确认无误后可开机生产。
|  |  |  | 5 | 负极极耳与极耳中间层180°剥离残留（预焊焊印） | / | ☆ | ≥10% | 目测 | 1次 | 每班/每6h | 1次 | 每班/每6h | 1、生产首检、过程检记录 2、质量监督确认 3、质量巡检记录 | 1、生产停机； 2、对产品进行追溯隔离，按照不合格品流程审理； 3、通知工程师处理； 4、复产前重新进行作业准备验证，确认无误后可开机生产。
|  |  |  | 6 | 负极单层剥离残留 | / | ☆ | ≥70% | 目测 | 1次 | 每班/每6h | 1次 | 每班/每6h | 1、生产首检、过程检记录 2、质量监督确认 3、质量巡检记录 | 1、生产停机； 2、对产品进行追溯隔离，按照不合格品流程审理； 3、通知工程师处理； 4、复产前重新进行作业准备验证，确认无误后可开机生产。
|  |  |  | / | 正极焊印位置 | / | / | 焊印宽度方向距离隔膜 (6.0±1.0)mm 焊印长度方向距离隔膜边缘 (3.0±1.0)mm 见附图1 | 菲林尺 | 1次 | 每班/每6h | 1次 | 每班/每6h | 1、生产首检、过程检记录 2、质量巡检记录 3、定期校准 | 1、生产停机； 2、对产品进行追溯隔离，按照不合格品流程审理； 3、通知工程师处理； 4、复产前重新进行作业准备验证，确认无误后可开机生产。
|  |  |  | / | 负极焊印位置 | / | / | 焊印宽度方向距离隔膜 (6.0±1.0)mm 焊印长度方向距离隔膜边缘 (3.0±1.0)mm 见附图1 | 菲林尺 | 1次 | 每班/每6h | 1次 | 每班/每6h | 1、生产首检、过程检记录 2、质量巡检记录 3、定期校准 | 1、生产停机； 2、对产品进行追溯隔离，按照不合格品流程审理； 3、通知工程师处理； 4、复产前重新进行作业准备验证，确认无误后可开机生产。
|  |  |  | / | 焊头寿命 | / | / | ＜10万次 | 设备显示 | 1次 | 每班 | / | / | 1、生产首检记录 2、质量监督确认 3、9万次预警后抽检频次增加为4h | 1、生产停机； 2、对异常品进行隔离，按照不合格品流程审理； 3、通知工程师处理； 4、复产前重新进行作业准备验证，确认无误后可开机生产。
|  |  | 超声波焊接机（非激光焊接区域） | / | / | 正极振幅 | / | (30±10)um | 设备显示 | 1次 | 每班 | / | / | 1、设备设定及自动控制 2、生产首检记录 3、质量监督确认 | 1、生产停机； 2、通知工程师处理； 3、复产前重新进行作业准备验证，确认无误后可开机生产。
|  |  |  | / | / | 正极压力 | / | (20±10)Psi/ (0.30±0.20)Mpa | 设备显示 | 1次 | 每班 | / | / | 1、设备设定及自动控制 2、生产首检记录 3、质量监督确认 | 1、生产停机； 2、通知工程师处理； 3、复产前重新进行作业准备验证，确认无误后可开机生产。
|  |  |  | / | / | 正极能量 | / | (200±100)J | 设备显示 | 1次 | 每班 | / | / | 1、设备设定及自动控制 2、生产首检记录 3、质量监督确认 | 1、生产停机； 2、通知工程师处理； 3、复产前重新进行作业准备验证，确认无误后可开机生产。
|  |  |  | / | / | 正极功率 | / | (1500±1000)w | 设备显示 | 1次 | 每班/每4h | / | / | 1、设备设定及自动控制 2、生产首检记录 3、质量监督确认 | 1、生产停机； 2、通知工程师处理； 4、复产前重新进行作业准备验证，确认无误后可开机生产。
|  |  |  | / | / | 负极振幅 | / | (35±10)um | 设备显示 | 1次 | 每班 | / | / | 1、设备设定及自动控制 2、生产首检记录 3、质量监督确认 | 1、生产停机； 2、通知工程师处理； 3、复产前重新进行作业准备验证，确认无误后可开机生产。
|  |  |  | / | / | 负极压力 | / | (30±10)Psi/ (0.34±0.16)MPa | 设备显示 | 1次 | 每班 | / | / | 1、设备设定及自动控制 2、生产首检记录 3、质量监督确认 | 1、生产停机； 2、通知工程师处理； 3、复产前重新进行作业准备验证，确认无误后可开机生产。
|  |  |  | / | / | 负极能量 | / | (400±100)J | 设备显示 | 1次 | 每班 | / | / | 1、设备设定及自动控制 2、生产首检记录 3、质量监督确认 | 1、生产停机； 2、通知工程师处理； 3、复产前重新进行作业准备验证，确认无误后可开机生产。
|  |  |  | / | / | 负极功率 | / | (2000±1000)w | 设备显示 | 1次 | 每班/每4h | / | / | 1、设备设定及自动控制 2、生产首检记录 3、质量监督确认 | 1、生产停机； 2、通知工程师处理； 4、复产前重新进行作业准备验证，确认无误后可开机生产。
|  |  |  | / | / | 焊头寿命 | / | ＜30万次 | 设备显示 | 1次 | 每班 | / | / | 1、设备设定及自动控制 2、生产首检记录 3、质量监督确认 3、25万次预警后抽检频次增加为4h | 1、生产停机； 2、通知工程师处理； 3、复产前重新进行作业准备验证，确认无误后可开机生产。
|  |  |  | / | 正极焊印位置 | / | / | 焊印宽度方向距离隔膜 (6.0±1.0)mm 焊印长度方向距离隔膜边缘 (3.0±1.0)mm 见附图1 | 目视/菲林尺 | 1次 | m | 1次 | 每班/每6h | 1、设备设定及自动控制 2、生产首检记录 3、质量监督确认 4、定期校准 | 1、生产停机； 2、通知工程师处理； 3、复产前重新进行作业准备验证，确认无误后可开机生产。
|  |  |  | / | 负极焊印位置 | / | / | 焊印宽度方向距离隔膜 (6.0±1.0)mm 焊印长度方向距离隔膜边缘 (3.0±1.0)mm 见附图1 | 目视/菲林尺 | 1次 | 每班/每6h | 1次 | 每班/每6h | 1、设备设定及自动控制 2、生产首检记录 3、质量监督确认 4、定期校准 | 1、生产停机； 2、通知工程师处理； 3、复产前重新进行作业准备验证，确认无误后可开机生产。
|  |  |  | / | 焊印外观 | / | / | 电芯无损伤、无异物、无焊裂、无极耳漏焊、极耳无破损、无虚焊、无金属屑 | 目视 | 100% | 每支 | 1支 | 每班/每2h | 1、生产挑出不良品并记录 2、质量监督确认 3、质量巡检记录 | 1、连续3支不良生产停机； 2、对异常品进行隔离，按照不合格品流程审理； 3、通知工程师处理； 4、复产前重新进行作业准备验证，确认无误后可开机生产。
|  |  |  | 7 | 正极极耳与极耳中间层180°剥离力（收拢焊印） | / | ☆ | ≥10N | 拉力机 | 1次 | 每班/每6h | 1次 | 每班/每6h | 1、设备设定及自动控制 2、生产首检记录 3、质量监督确认 4、定期校准 | 1、生产停机； 2、通知工程师处理； 3、复产前重新进行作业准备验证，确认无误后可开机生产。
|  |  |  | 8 | 负极极耳与极耳中间层180°剥离力（收拢焊印） | / | ☆ | ≥10N | 拉力机 | 1次 | 每班/每6h | 1次 | 每班/每6h | 1、设备设定及自动控制 2、生产首检记录 3、质量监督确认 4、定期校准 | 1、生产停机； 2、通知工程师处理； 3、复产前重新进行作业准备验证，确认无误后可开机生产。
|  |  | 贴胶机构 | / | 胶带粘贴后距预焊焊印距离 | / | / | （2.0±1.0）mm 具体尺寸见附图2 | 菲林尺 | 1次 | 每班 | / | / | 1、生产首检记录 2、质量监督确认 3、质量巡检记录 4、定期校准 | 1、生产停机； 2、对异常品进行隔离，按照不合格品流程审理； 3、通知工程师处理； 4、复产前重新进行作业准备验证，确认无误后可开机生产。
|  |  |  | / | 外观质量 | / | / | 胶带需完全覆盖非激光焊接焊印对应侧极耳，具体形式见附图2 | 目视 | 100% | 每支 | 1支 | 每班/每2h | 1、生产挑出不良品并记录 2、质量监督确认 3、质量巡检记录 | 1、连续3支不良生产停机； 2、对异常品进行隔离，按照不合格品流程审理； 3、通知工程师处理； 4、复产前重新进行作业准备验证，确认无误后可开机生产。
| OP820 | 激光刻码 | 激光刻码机 | / | / | 刻码功率 | / | (10-27)w/ (33~90)% | 设备显示 | 1次 | 每班 | / | / | 1、生产首检记录 2、质量监督确认 | 1、生产停机； 2、对异常品进行隔离，按照不合格品流程审理； 3、通知工程师处理； 4、复产前重新进行作业准备验证，确认无误后可开机生产。
|  |  |  | 9 | 刻码位置 刻码规则 刻码效果 | / | ★ | 刻码规则符合《车用动力蓄电池编码规则》，刻码位置及刻码规则见附图3要求；二维码无重码，不歪斜 | 目视 菲林尺 | 1次 | 每班 | 1次 | 首检/每班 | 1、生产首检记录 2、质量监督确认 3、定期校准 | 1、生产停机； 2、对产品进行追溯隔离，按照不合格品流程审理； 3、通知工程师处理； 4、复产前重新进行作业准备验证，确认无误后可开机生产。
| OP825 | 引脚激光焊接 | 引脚激光焊接机 | 10 | / | 正极功率 | ☆ | （45±20）% | 设备显示 | 1次 | 每班 | / | / | 1、设备设定及自动控制 2、生产首检记录 3、每班员工首检清洁振镜表面 5、参数密码保护、权限管理 | 1、生产停机； 2、通知工程师处理； 3、复产前重新进行作业准备验证，确认无误后可开机生产。
[5 empty] | / | 正极速度 | / | （350±150）mm/s | 设备显示 | 1次 | 每班 | / | / | 1、设备设定及自动控制 2、生产首检记录 3、质量监督确认 | 1、生产停机； 2、通知工程师处理； 3、复产前重新进行作业准备验证，确认无误后可开机生产。
[5 empty] | / | 正极离焦量 | / | (1±1)mm | 设备显示 | 1次 | 每班 | / | / | 1、设备设定及自动控制 2、生产首检记录 3、质量监督确认 | 1、生产停机； 2、通知工程师处理； 3、复产前重新进行作业准备验证，确认无误后可开机生产。
|  |  |  | 11 | / | 负极功率 | ☆ | （50±20）% | 设备显示 | 1次 | 每班 | / | / | 1、设备设定及自动控制 2、生产首检记录 3、每班员工首检清洁振镜表面 5、参数密码保护、权限管理 | 1、生产停机； 2、通知工程师处理； 3、复产前重新进行作业准备验证，确认无误后可开机生产。
|  |  |  | / | / | 负极速度 | / | （350±150）mm/s | 设备显示 | 1次 | 每班 | / | / | 1、设备设定及自动控制 2、生产首检记录 3、质量监督确认 | 1、生产停机； 2、通知工程师处理； 3、复产前重新进行作业准备验证，确认无误后可开机生产。
[5 empty] | / | 负极离焦量 | / | (1±1)mm | 设备显示 | 1次 | 每班 | / | / | 1、设备设定及自动控制 2、生产首检记录 3、质量监督确认 | 1、生产停机； 2、通知工程师处理； 3、复产前重新进行作业准备验证，确认无误后可开机生产。
[5 empty] | / | 除尘漏风面风速 | / | ≥10m/s | 风速仪 | / | / | 1次 | 每7天 | 1、使用手持式风速仪检查焊接面风速 | 1、生产停机； 2、通知设备工程师调整除尘漏风面风速； 3、复产前重新进行作业准备验证，确认无误后可开机生产。
|  |  |  | 12 | 正负极有效熔宽 | / | ☆ | ≥3.0mm | 高倍显微镜 | / | / | 1次 | 每班/每6h | 1、生产首检、过程检记录 2、质量监督确认 3、质量巡检记录 4、定期校准 | 1、生产停机； 2、对产品进行追溯隔离，按照不合格品流程审理； 3、通知工程师处理； 4、复产前重新进行作业准备验证，确认无误后可开机生产。
|  |  |  | 13 | 正负极有效熔深 | / | ★ | (0.5±0.3)mm | 高倍显微镜 | / | / | 1次 | 每班/每6h | 1、生产首检、过程检记录 2、质量监督确认 3、质量巡检记录 4、定期校准 | 1、生产停机； 2、对产品进行追溯隔离，按照不合格品流程审理； 3、通知工程师处理； 4、复产前重新进行作业准备验证，确认无误后可开机生产。
|  |  |  | 14 | 正负极焊线长度 | / | ☆ | ≥25.0mm，且焊线不得超出超声焊区域 | 菲林尺 | / | / | 1次 | 每班/每6h | 1、生产首检、过程检记录 2、质量监督确认 3、质量巡检记录 4、定期校准 | 1、生产停机； 2、对产品进行追溯隔离，按照不合格品流程审理； 3、通知工程师处理； 4、复产前重新进行作业准备验证，确认无误后可开机生产。
|  |  |  | 15 | 正负极极耳与引脚 0°剥离力 | / | ☆ | ≥100.0N | 拉力机 | / | / | 1次 | 每班/每6h | 1、生产首检记录 2、质量监督记录 3、极耳压紧状态每班人工拉扯确认压紧效果无松动 4、定期校准 | 1、生产停机； 2、对产品进行追溯隔离，按照不合格品流程审理； 3、通知工程师处理； 4、复产前重新进行作业准备验证，确认无误后可开机生产。
|  |  |  | 16 | 正负极极耳与引脚 0°剥离残留 | / | ☆ | ≥80% | 拉力机 | / | / | 1次 | 每班/每6h | 1、生产首检记录 2、质量监督记录 3、极耳压紧状态每班人工拉扯确认压紧效果无松动 4、定期校准 | 1、生产停机； 2、对产品进行追溯隔离，按照不合格品流程审理； 3、通知工程师处理； 4、复产前重新进行作业准备验证，确认无误后可开机生产。
|  |  |  | 17 | 正极焊印断层率 | / | ☆ | ≤40% | 高倍显微镜 | / | / | 1次 | 每班/每6h | 1、生产首检记录 2、质量监督确认 3、定期校准 | 1、生产停机； 2、对产品进行追溯隔离，按照不合格品流程审理； 3、通知工程师处理； 4、复产前重新进行作业准备验证，确认无误后可开机生产。
|  |  |  | / | 焊线位置 | / | / | 激光焊印在超声波焊印内部 | 目视 | 100% | 每支 | 1支 | 每班/每2h | 1、生产挑出不良品并记录 2、质量监督确认 3、质量巡检记录 | 1、连续3支不良生产停机； 2、对异常品进行隔离，按照不合格品流程审理； 3、通知工程师处理； 4、复产前重新进行作业准备验证，确认无误后可开机生产。
|  |  |  | / |  | / | / | 焊印长度方向距离盖板下表面距离：（11.0±1.5）mm，详见附图4 | 目视 | 100% | 每支 | 1支 | 每班/每2h | 1、生产挑出不良品并记录 2、质量监督确认 3、质量巡检记录 | 1、连续3支不良生产停机； 2、对异常品进行隔离，按照不合格品流程审理； 3、通知工程师处理； 4、复产前重新进行作业准备验证，确认无误后可开机生产。
|  |  |  | / |  | / | / | 焊印中心距：（22.5±1.0）mm，详见附图4 | 菲林尺 | / | / | 1次 | 每班 | 1、生产挑出不良品并记录 2、质量监督确认 3、质量巡检记录 | 1、连续3支不良生产停机； 2、对异常品进行隔离，按照不合格品流程审理； 3、通知工程师处理； 4、复产前重新进行作业准备验证，确认无误后可开机生产。
|  |  |  | / | 终焊外观 | / | ☆ | 焊接后没有爆点、断焊、虚焊； 电芯无损伤、无金属屑、无异物； | 目视 | 100% | 每支 | 1支 | 每班/每2h | 1、生产挑出不良品并记录 2、质量监督确认 3、质量巡检记录 | 1、连续3支不良生产停机； 2、对异常品进行隔离，按照不合格品流程审理； 3、通知工程师处理； 4、复产前重新进行作业准备验证，确认无误后可开机生产。
| OP830 | 终焊焊印贴L型胶、包膜贴侧边胶 | 贴胶机构 | / | L型胶距顶盖下沿距离 | / | / | (1.5±1.0)mm 具体尺寸见附图5 | 菲林尺 | / | / | 1次 | 每班 | 1、生产首检记录 2、质量监督确认 3、质量巡检记录 4、定期校准 | 1、生产停机； 2、对异常品进行隔离，按照不合格品流程审理； 3、通知工程师处理； 4、复产前重新进行作业准备验证，确认无误后可开机生产。
|  |  |  | / | 外观质量 | / | / | 胶带需完全覆盖焊印及极耳，靠近盖板下沿处不允许露出极耳及引脚，无褶皱，无破损，无极耳撕裂 | 目视 | 100% | 每支 | 1支 | 每班/每2h | 1、生产挑出不良品并记录 2、质量监督确认 3、质量巡检记录 | 1、连续3支不良生产停机； 2、对异常品进行隔离，按照不合格品流程审理； 3、通知工程师处理； 4、复产前重新进行作业准备验证，确认无误后可开机生产。
|  |  | 包膜机 | / | 包膜后电芯宽度 | / | / | ≤242mm，见附图6 | 数显卡尺 | / | / | 1次 | 每班 | 1、生产首检记录 2、质量监督确认 3、质量巡检记录 4、定期校准 | 1、巡检记录，不做管控，以入壳效果为准，若不能入壳，生产产停机， 2、对异常品进行隔离，按照不合格品流程审理； 3、通知工程师处理； 4、复产前重新进行作业准备验证，确认无误后可开机生产。
|  |  |  | / | 电芯底部低粘膜重叠区距离 | / | / | ≥10.0mm，见附图6 | 菲林尺 | / | / | 1次 | 每班 | 1、生产首检记录 2、质量监督确认 3、质量巡检记录 4、定期校准 | 1、生产停机； 2、对异常品进行隔离，按照不合格品流程审理； 3、通知工程师处理； 4、复产前重新进行作业准备验证，确认无误后可开机生产。
|  |  |  | / | 低粘膜上沿到盖板下沿距离 | / | / | (1.5±1.0)mm 具体尺寸见附图6 | 菲林尺 | / | / | 1次 | 每班 | 1、生产首检记录 2、质量监督确认 3、质量巡检记录 4、定期校准 | 1、生产停机； 2、对异常品进行隔离，按照不合格品流程审理； 3、通知工程师处理； 4、复产前重新进行作业准备验证，确认无误后可开机生产。
|  |  |  | / | 两侧蓝胶上沿到盖板板下沿距离 | / | / | (1.5±1.0)mm 具体尺寸见附图6 | 菲林尺 | / | / | 1次 | 每班 | 1、生产首检记录 2、质量监督确认 3、质量巡检记录 4、定期校准 | 1、生产停机； 2、对异常品进行隔离，按照不合格品流程审理； 3、通知工程师处理； 4、复产前重新进行作业准备验证，确认无误后可开机生产。
|  |  |  | / | 包膜后电芯高度（正极盖板侧） | / | / | ≤118.4mm 见附图6 | 高度尺 | / | / | 1次 | 每班 | 1、生产首检记录 2、质检监督确认 3、定期校准 | 1、巡检记录，不做管控，以入壳效果为准，若不能入壳，生产产停机， 2、对异常品进行隔离，按照不合格品流程审理； 3、通知工程师处理； 4、复产前重新进行作业准备验证，确认无误后可开机生产。
|  |  |  | / | 包膜后电芯高度（负极盖板侧） | / | / | ≤118.4mm 见附图6 | 高度尺 | / | / | 1次 | 每班 | 1、生产首检记录 2、质检监督确认 3、定期校准 | 1、巡检记录，不做管控，以入壳效果为准，若不能入壳，生产产停机， 2、对异常品进行隔离，按照不合格品流程审理； 3、通知工程师处理； 4、复产前重新进行作业准备验证，确认无误后可开机生产。
|  |  |  | / | 外观质量 | / | / | 电芯无损伤、无金属屑、无异物；低粘膜表面无褶皱、破损、翘起、气泡；出极耳端低粘膜粘贴后不允许造成极片涂敷区裸漏，损伤极耳；顶部与盖板组件接触位：低粘膜要完全包裹电芯，侧边蓝胶要完全覆盖盖板下沿处极耳及引脚，不允许露出； | 目视 | 100% | 每支 | 1支 | 每班/每2h | 1、生产挑出不良品并记录 2、质量监督确认 3、质量巡检记录 4、每月检查/校准预焊、终焊、包膜夹爪水平度，保证夹爪无歪斜、弯曲 5、每月检查循环治具，保证治具无歪斜、弯曲，使用游标卡尺测量内宽度，保证大于电芯宽度 | 1、连续3支生产停机； 2、对异常品进行隔离，按照不合格品流程审理； 3、通知工程师处理； 4、复产前重新进行作业准备验证，确认无误后可开机生产。
| OP835 | 入壳 | / | / | 外观质量 | / | / | 盖板壳体间无夹胶 | 目视 | 100% | 每支 | 1支 | 每班/每2h | 1、生产挑出不良品并记录 2、质量监督确认 3、质量巡检记录 | 1、生产停机； 2、对异常品进行隔离，按照不合格品流程审理； 3、通知工程师处理； 4、复产前重新进行作业准备验证，确认无误后可开机生产。
|  |  |  | / |  | / | / | 电芯表面无损伤 | 目视 | 1支 | 每班/每2h | 1支 | 每班/每2h | 1、生产首检过程检记录 2、质量监督确认 3、质量巡检记录 | 1、生产停机； 2、对异常品进行隔离，按照不合格品流程审理； 3、通知工程师处理； 4、复产前重新进行作业准备验证，确认无误后可开机生产。
| OP840 | 盖板与壳体封口焊接 | 脉冲式锂电池（芯）微短路测试仪（△） | / | / | 测试电压 | / | DC200V | 设备显示 | 100% | 每支 | 1次 | 每班 | 1、生产首检记录 2、质检监督确认 | 1、生产停机； 2、通知工程师处理； 3、复产前重新进行作业准备验证，确认无误后可开机生产。
|  |  |  | / | / | 测试时间 | / | 200ms | 设备显示 | 100% | 每支 | 1次 | 每班 | 1、生产首检记录 2、质检监督确认 | 1、生产停机； 2、通知工程师处理； 3、复产前重新进行作业准备验证，确认无误后可开机生产。
|  |  |  | / | Vp | / | / | (200±10)V | 设备显示 | 100% | 每支 | 1次 | 每班 | 1、生产挑出不良品并记录 2、防错验证 3、质量监督确认 4、质量巡检记录 | 1、连续3支生产停机； 2、对异常品进行隔离，按照不合格品流程审理； 3、通知工程师处理； 4、复产前重新进行作业准备验证，确认无误后可开机生产。
|  |  |  | 18 | Vd1 | / | ★ | ≤8V(4%) | 设备显示 | 100% | 每支 | 1次 | 每班 | 1、生产挑出不良品并记录 2、防错验证 3、质量监督确认 4、质量巡检记录 | 1、连续3支生产停机； 2、对异常品进行隔离，按照不合格品流程审理； 3、通知工程师处理； 4、复产前重新进行作业准备验证，确认无误后可开机生产。
|  |  |  | 19 | Vd2 | / | ★ | ≤16V(8%) | 设备显示 | 100% | 每支 | 1次 | 每班 | 1、生产挑出不良品并记录 2、防错验证 3、质量监督确认 4、质量巡检记录 | 1、连续3支生产停机； 2、对异常品进行隔离，按照不合格品流程审理； 3、通知工程师处理； 4、复产前重新进行作业准备验证，确认无误后可开机生产。
|  |  | 焊缝间隙检测 | / | 盖板与壳体间隙 | / | / | ≤0.06mm | 塞尺 | / | / | 1次 | 每班 | 1、生产首检记录 2、质量监督确认 | 1、生产停机； 2、通知工程师处理； 3、复产前重新进行作业准备验证，确认无误后可开机生产。
|  |  | 激光封口焊接机 | 20 | / | 内环/光纤功率 | ★ | (1000±400)W | 设备显示 | 1次 | 每班 | / | / | 1、设备设定及自动控制 2、生产首检记录 3、质量监督记录 4、生产每班清理出射头铜嘴 | 1、生产停机； 2、通知工程师处理； 3、复产前重新进行作业准备验证，确认无误后可开机生产。
|  |  |  | 21 | / | 外环/半导体功率 | / | (1200±600)W | 设备显示 | 1次 | 每班 | / | / | 1、设备设定及自动控制 2、生产首检记录 3、质量监督记录 4、生产每班清理出射头铜嘴 | 1、生产停机； 2、通知工程师处理； 3、复产前重新进行作业准备验证，确认无误后可开机生产。
|  |  |  | / | / | 离焦量 | / | (1±3)mm | 设备显示 | 1次 | 每班 | / | / | 1、设备设定及自动控制 2、生产首检记录 3、质量监督确认 | 1、生产停机； 2、通知工程师处理； 3、复产前重新进行作业准备验证，确认无误后可开机生产。
|  |  |  | / | / | 焊接速度 | / | (100±50)mm/s | 设备显示 | 1次 | 每班 | / | / | 1、设备设定及自动控制 2、生产首检记录 3、质量监督确认 | 1、生产停机； 2、通知工程师处理； 3、复产前重新进行作业准备验证，确认无误后可开机生产。
|  |  |  | / | / | 保护氮气流量 | / | (70±30)L/min | 设备显示 | 1次 | 每班 | / | / | 1、设备设定及自动控制 2、生产首检记录 3、质量监督确认 | 1、生产停机； 2、通知工程师处理； 3、复产前重新进行作业准备验证，确认无误后可开机生产。
|  |  |  | / | / | 除尘漏风面风速 | / | ≥10m/s | 风速仪 | / | / | 1次 | 每7天 | 1、使用手持式风速仪检查焊接面风速 | 1、生产停机； 2、通知设备工程师调整除尘漏风面风速； 3、复产前重新进行作业准备验证，确认无误后可开机生产。
|  |  |  | / | 焊缝外观 | / | / | 焊缝光亮连续平滑、无爆点、无断焊虚焊、无焊瘤、咬边、无针孔、无焊缝偏位、无焊缝过窄、无超出壳体大面过大的焊线翻边等焊接不良 见附图7 | 目视 | 100% | 每支 | 1支 | 每班/每2h | 1、生产挑出不良品并记录 2、质量监督确认 3、质量巡检记录 | 1、连续3支不良生产停机； 2、对异常品进行隔离，按照不合格品流程审理； 3、通知工程师处理； 4、复产前重新进行作业准备验证，确认无误后可开机生产。
|  |  |  | 22 | 焊缝承压能力 (夹紧状态) | / | ★ | ≥1.2MPa | 压力表显示 | / | / | 1次 | 每班 | 1、生产首检记录 2、质量监督确认 3、定期校准 | 1、生产停机； 2、对产品进行追溯隔离，按照不合格品流程审理； 3、通知工程师处理； 4、复产前重新进行作业准备验证，确认无误后可开机生产。
|  |  |  | 23 | 熔宽 | / | ★ | (0.9-1.9)mm 见附图7 | 金相显微镜 | / | / | 1次 | 每班/每6h | 1、生产首检记录 2、质量监督记录 3、生产每班清理出射头铜嘴 4、定期校准 | 1、生产停机； 2、对产品进行追溯隔离，按照不合格品流程审理； 3、通知工程师处理； 4、复产前重新进行作业准备验证，确认无误后可开机生产。
|  |  |  | 24 | 有效熔深 | / | ★ | (0.70-1.40)mm 见附图7 | 影像测量仪 | / | / | 1次 | 每班/每6h | 1、生产首检记录 2、质量监督记录 3、生产每班清理出射头铜嘴 4、定期校准 | 1、生产停机； 2、对产品进行追溯隔离，按照不合格品流程审理； 3、通知工程师处理； 4、复产前重新进行作业准备验证，确认无误后可开机生产。
|  |  |  | / | 最大熔深 | / | / | ≤1.60mm 见附图7 | 影像测量仪 | / | / | 1次 | 每班/每6h | 1、生产首检记录 2、质量监督记录 3、生产每班清理出射头铜嘴 4、定期校准 | 1、生产停机； 2、对产品进行追溯隔离，按照不合格品流程审理； 3、通知工程师处理； 4、复产前重新进行作业准备验证，确认无误后可开机生产。
|  |  |  | / | 翻边高度 | / | / | ≤0.10mm 见附图7 | 影像测量仪 | / | / | 1支 | 首件 焊接参数调整后（每工位） | 1、生产首检、过程检并记录； 2、质量检验并记录； 3、定期校准 | 1、生产停机； 2、对产品进行追溯隔离，按照不合格品流程审理； 3、通知工艺工程师调查原因并给出解决措施； 4、复产前重新进行作业准备验证，确认无误后可开机生产；
|  |  |  | / | 焊缝气孔 | / | / | 气孔个数≤1个； 气孔直径≤ (0.3×有效熔深)mm | 影像测量仪 | / | / | 1次 | 每班/每6h | 1、生产首检记录 2、质量监督确认 3、定期校准 | 1、生产停机； 2、对产品进行追溯隔离，按照不合格品流程审理； 3、通知工程师处理； 4、复产前重新进行作业准备验证，确认无误后可开机生产。
|  |  |  | / | 电池壳高 | / | / | (119.32±0.20)mm 见附图7 | 高度尺 | / | / | 1次 | 每班 | 1、生产首检记录 2、质量监督确认 3、定期校准 | 1、生产停机； 2、对产品进行追溯隔离，按照不合格品流程审理； 3、通知工程师处理； 4、复产前重新进行作业准备验证，确认无误后可开机生产。
|  |  |  | / | 电池总高 | / | / | (122.42±0.30)mm 见附图7 | 高度尺 | / | / | 1次 | 每班 | 1、生产首检记录 2、质量监督确认 3、定期校准 | 1、生产停机； 2、对产品进行追溯隔离，按照不合格品流程审理； 3、通知工程师处理； 4、复产前重新进行作业准备验证，确认无误后可开机生产。
x |  |  |  | / | 电池长度 | / | / | （244.7±0.3）mm 见附图7 | 高度尺 | / | / | 1次 | 每班 | 1、生产首检记录 2、质量监督确认 3、定期校准 | 1、生产停机； 2、对产品进行追溯隔离，按照不合格品流程审理； 3、通知工程师处理； 4、复产前重新进行作业准备验证，确认无误后可开机生产。
|  |  |  | / | 电池厚度 | / | / | (40.24±0.30)mm 见附图7 | 高度尺 | / | / | 1次 | 每班 | 1、生产首检记录 2、质量监督确认 3、定期校准 | 1、生产停机； 2、对产品进行追溯隔离，按照不合格品流程审理； 3、通知工程师处理； 4、复产前重新进行作业准备验证，确认无误后可开机生产。
|  |  | 脉冲式锂电池（芯）微短路测试仪（△）(正极与负极) | 25 | / | 测试电压 | / | DC200V | 设备显示 | 100% | 每支 | 1次 | 每班 | 1、生产首检记录 2、质检监督确认 | 1、生产停机； 2、通知工程师处理； 3、复产前重新进行作业准备验证，确认无误后可开机生产。
|  |  |  | / | / | 测试时间 | / | 200ms | 设备显示 | 100% | 每支 | 1次 | 每班 | 1、生产首检记录 2、质检监督确认 | 1、生产停机； 2、通知工程师处理； 3、复产前重新进行作业准备验证，确认无误后可开机生产。
|  |  |  | / | Vp | / | / | (200±10)V | 设备显示 | 100% | 每支 | 1次 | 每班 | 1、生产挑出不良品并记录 2、防错验证 3、质量监督确认 4、质量巡检记录 | 1、连续3支生产停机； 2、对异常品进行隔离，按照不合格品流程审理； 3、通知工程师处理； 4、复产前重新进行作业准备验证，确认无误后可开机生产。
|  |  |  | 26 | Vd1 | / | ★ | ≤8V(4%) | 设备显示 | 100% | 每支 | 1次 | 每班 | 1、生产挑出不良品并记录 2、防错验证 3、质量监督确认 4、质量巡检记录 | 1、连续3支生产停机； 2、对异常品进行隔离，按照不合格品流程审理； 3、通知工程师处理； 4、复产前重新进行作业准备验证，确认无误后可开机生产。
|  |  |  | 27 | Vd2 | / | ★ | ≤16V(8%) | 设备显示 | 100% | 每支 | 1次 | 每班 | 1、生产挑出不良品并记录 2、防错验证 3、质量监督确认 4、质量巡检记录 | 1、连续3支生产停机； 2、对异常品进行隔离，按照不合格品流程审理； 3、通知工程师处理； 4、复产前重新进行作业准备验证，确认无误后可开机生产。
|  |  | 绝缘电阻测试仪（△） (正极与壳体) | 28 | / | 测试电压 | / | DC500V | 设备显示 | 1次 | 每班 | 1次 | 每班 | 1、生产首检记录 2、质检监督确认 | 1、生产停机； 2、通知工程师处理； 3、复产前重新进行作业准备验证，确认无误后可开机生产。
|  |  |  | / | / | 测试时间 | / | 3s | 设备显示 | 1次 | 每班 | 1次 | 每班 | 1、生产首检记录 2、质检监督确认 | 1、生产停机； 2、通知工程师处理； 3、复产前重新进行作业准备验证，确认无误后可开机生产。
|  |  |  | 29 | 正极与盖板绝缘电阻 | / | ★ | ≥200MΩ | 设备显示 | 100% | 每支 | 1次 | 每班 | 1、生产挑出不良品并记录 2、防错验证 3、质量监督确认 4、质量巡检记录 | 1、连续3支生产停机； 2、对异常品进行隔离，按照不合格品流程审理； 3、通知工程师处理； 4、复产前重新进行作业准备验证，确认无误后可开机生产。
|  |  | 绝缘电阻测试仪（△） (负极与壳体) | 30 | / | 测试电压 | / | DC500V | 设备显示 | 1次 | 每班 | 1次 | 每班 | 1、生产首检记录 2、质量监督确认 | 1、生产停机； 2、通知工程师处理； 3、复产前重新进行作业准备验证，确认无误后可开机生产。
|  |  |  | / | / | 测试时间 | / | 3s | 设备显示 | 1次 | 每班 | 1次 | 每班 | 1、生产首检记录 2、质量监督确认 | 1、生产停机； 2、通知工程师处理； 3、复产前重新进行作业准备验证，确认无误后可开机生产。
|  |  |  | 31 | 负极与盖板绝缘电阻 | / | ★ | ≥200MΩ | 设备显示 | 100% | 每支 | 1次 | 每班 | 1、生产挑出不良品并记录 2、防错验证 3、质量监督确认 4、质量巡检记录 | 1、连续3支生产停机； 2、对异常品进行隔离，按照不合格品流程审理； 3、通知工程师处理； 4、复产前重新进行作业准备验证，确认无误后可开机生产。
| OP845 | 正压氦检 | 正压氦检机 （△） | / | / | 腔体气密性自检 | / | ≤50.0Pa/min | 设备显示 | 1次 | 每班 | / | / | 1、设备设定及自动控制 2、生产首检记录 3、质量监督确认 | 1、生产停机； 2、对异常品进行隔离，按照不合格品流程审理； 3、通知工程师处理； 4、复产前重新进行作业准备验证，确认无误后可开机生产。
|  |  |  | / | / | 检漏口压力 | / | ≤40.0Pa | 设备显示 | 1次 | 每班 | / | / | 1、设备设定及自动控制 2、生产首检记录 3、质量监督确认 | 1、生产停机； 2、对异常品进行隔离，按照不合格品流程审理； 3、通知工程师处理； 4、复产前重新进行作业准备验证，确认无误后可开机生产。
|  |  |  | / | / | 电池真空度 | / | ≤-90.0kPa | 设备显示 | 1次 | 每班 | / | / | 1、设备设定及自动控制 2、生产首检记录 3、质量监督确认 | 1、生产停机； 2、对异常品进行隔离，按照不合格品流程审理； 3、通知工程师处理； 4、复产前重新进行作业准备验证，确认无误后可开机生产。
|  |  |  | / | / | 注氦压力 | / | (0±10.0)kpa | 设备显示 | 1次 | 每班 | / | / | 1、设备设定及自动控制 2、生产首检记录 3、质量监督确认 | 1、生产停机； 2、对异常品进行隔离，按照不合格品流程审理； 3、通知工程师处理； 4、复产前重新进行作业准备验证，确认无误后可开机生产。
|  |  |  | / | / | 氦检时间 | / | 5s | 设备显示 | 1次 | 每班 | / | / | 1、设备设定及自动控制 2、生产首检记录 3、质量监督确认 | 1、生产停机； 2、对异常品进行隔离，按照不合格品流程审理； 3、通知工程师处理； 4、复产前重新进行作业准备验证，确认无误后可开机生产。
|  |  |  | / | / | NG后清氦次数 | / | ≥2次 | 设备显示 | 1次 | 每班 | / | / | 1、设备设定及自动控制 2、生产首检记录 3、质量监督确认 | 1、生产停机； 2、对异常品进行隔离，按照不合格品流程审理； 3、通知工程师处理； 4、复产前重新进行作业准备验证，确认无误后可开机生产。
|  |  |  | 32 | 泄漏量 | / | ★ | ≤(1.0×10-6)Pam3/s | 设备显示 | 100% | 每支 | 1次 | 每班 | 1、生产挑出不良品并记录 2、防错验证 3、质量监督确认 4、质量巡检记录 5、定期校准 | 1、连续3支不良生产停机； 2、对异常品进行隔离，按照不合格品流程审理； 3、通知工程师处理； 4、复产前重新进行作业准备验证，确认无误后可开机生产。
| OP850 | 转运/存储 | 电池存储 | / | / | 存储湿度 | / | ≤20%RH | 温湿度计 | 1次 | 每班/每4h | / | / | 1、每4h记录车间湿度； 2、定期校验温湿度计 3、质检确认 4、班组长检查 | 1、通知动力运行调整空调系统及除湿机待环境恢复后开始转运； 2、对不合格品进行隔离、标识，通知质检人员开具不合格品单并按审理意见执行。
|  |  |  | / | / | 存储温度 | / | (23±5)℃ | 温湿度计 | 1次 | 每班/每4h | / | / | 1、每4h记录车间温度； 2、定期校验温湿度计 3、质检确认 4、班组长检查 | 1、通知动力运行调整空调系统及除湿机待环境恢复后开始转运； 2、对不合格品进行隔离、标识，通知质检人员开具不合格品单并按审理意见执行。
|  |  |  | / | / | 存储时间 | / | ≤72h | 物料标识卡 | 1次 | 每车 | / | / | 1、生产记录标识卡 2、质量记录合格品标签 3、质检确认 4、班组长检查 | 1、存放时间超过72h的物料由质检人员开具不合格单并按处理意见执行； 2、生产人员及时与后工序沟通，优先送先生产的产品； 3、不同批次、状态物料分开放置并做标识，试验料、异常料粘贴对应标签。
| 备注 | 1、过程编号、过程名称、作业步骤、产品特性、过程特性的描述，在过程流程图、PFMEA、控制计划中应保持统一。 1、Process description should be same with process flow chart, PFMEA and control plan. 2、“★”表示产品与安全有关的特殊特性符号，关键产品参数/关键过程参数/关键工序；“☆”表示产品与安全无关的特殊特性符号，重要产品参数/重要过程参数/重要工序。 2、“★”: characteristics related with product safety and critical product parameter/process parameter/ process;“☆”: characteristics related with significant product parameter/process parameter/ process, but not related with product safety. 3、“△"表示该处生产设备/工装模具具有防错功能。 3、“△”: Machine/Tooling/Jig have error proofing function。
| 编制 Editor |  |  | 文审 DCC |  | 审核 Audit |  | 会签 Countersign |  |  |  | 批准 Approval |  |  | 文控 DCC
| 陈宾强 |  |  | 陈颖 |  | 王春光 |  | 高博、杨洁、郭少华、徐建伟、丁正亚、陈希、李洋 |  |  |  | 李晓坡 |  |  | 陈颖

## 防错件清单
JS中试工厂-Z2-C2-L246N183A-装配工序防错清单
序号 | 工序 | 评价/测量设备 | 防错装置 | 防错级别 | 防错检出结果 | 防错装置功能描述 | 防错验证类型 | 验证方法 | 防错验证频次 | 防错样件名称 | 防错样件编号 | 防错件规格 | 防错样件类型（缺陷/计量） | 防错样件校准/确认频次 | 反应计划
1 | 装配 | 绝缘压降测试仪 | 绝缘压降不合格挑出装置 | 发现 | NG | 入壳后正负极绝缘压降不良电池被判定异常并报警 | 挑战件 | 使用相应阻值标准电阻进行测试，验证设备能否判定异常并报警 | 1次/班 | 绝缘压降测试NG件 | FC-L246N183A-JS中试-Z2-C2-装 配-入壳电芯压降短路NG件 | vd1＞4%8V或Vd2＞8%16V或Vp<190V或Vp＞210V | 缺陷 | 3月/次 | 1、暂停生产； 2、通知工艺/设备技术人员分析防错件/设备NG原因； 3、针对原因对防错件/设备进行整改 4、进行验证后开机。
2 |  | 绝缘压降测试仪 | 绝缘压降不合格挑出装置 | 发现 | NG | 封口后正负极绝缘压降不良电池被判定异常并报警 | 挑战件 | 使用相应阻值标准电阻进行测试，验证设备能否判定异常并报警 | 1次/班 | 绝缘压降测试NG件 | FC-L246N183A-JS中试-Z2-C2-装 配-封口电芯压降短路NG件 | vd1＞4%8V或Vd2＞8%16V或Vp<190V或Vp＞210V | 缺陷 | 3月/次 | 1、暂停生产； 2、通知工艺/设备技术人员分析防错件/设备NG原因； 3、针对原因对防错件/设备进行整改 4、进行验证后开机。
3 |  | 绝缘阻值测试仪 | 绝缘电阻不合格挑出装置 | 发现 | NG | 封口后正壳绝缘阻值不良电池被判定异常并报警 | 挑战件 | 使用相应阻值标准电阻进行测试，验证设备能否判定异常并报警 | 1次/班 | 绝缘电阻测试NG件 | FC-L246N183A-JS中试-Z2-C2-装 配-封口电池正壳电阻短路NG件 | 电阻＜200MΩ | 缺陷 | 3月/次 | 1、暂停生产； 2、对不合格品进行标识隔离，通知质检员或质量工程师按照不合格品处理流程进行处理； 3、通知技术员或设备工程师分析处理； 4、进行作业准备验证后开机。
4 |  | 绝缘阻值测试仪 | 绝缘电阻不合格挑出装置 | 发现 | NG | 封口后负壳绝缘阻值不良电池被判定异常并报警 | 挑战件 | 使用相应阻值标准电阻进行测试，验证设备能否判定异常并报警 | 1次/班 | 绝缘电阻测试NG件 | FC-L246N183A-JS中试-Z2-C2-装 配-封口电池负壳电阻短路NG件 | 电阻＜200MΩ | 缺陷 | 3月/次 | 1、暂停生产； 2、对不合格品进行标识隔离，通知质检员或质量工程师按照不合格品处理流程进行处理； 3、通知技术员或设备工程师分析处理； 4、进行作业准备验证后开机。
5 |  | 正压氦检 | 电池气密不良 挑出装置 | 发现 | NG | 漏率不合格电池被挑出 | 挑战件 | 将泄漏量NG样件放至测试区，看能否被挑出，如挑出证明防错功能完好 | 1次/班 | 氦气泄漏量NG件 | FC-L246N183A-JS中试-Z2-C2-装 配-封口后气密漏率NG件 | 漏率＞(1.0×10-6)Pam3/s | 缺陷 | 3月/次 | 1、暂停生产； 2、通知工艺/设备技术人员分析防错件/设备NG原因； 3、针对原因对防错件/设备进行整改 4、进行验证后开机。
其中防错级别（能够根据判定做出反应的装置）有三种： | [9 empty] | 防错验证方式有三种： |  |  | 防错样件类型有两种：
（1）防止：不制造缺陷，具有闭环控制功能的防错装置。如，涂布面密度β射线闭环控制。 （2）警告：当错误发生时可以自动发出信号（报警、提示界面等）的防错装置。如，充氦气机构无氦气时可报警。 （3）发现：不传递缺陷，当出现不合格品时系统会自动挑出的防错装置，比如装配线上电芯称重不合格后会挑选出来。 | [9 empty] | （1）挑战参数：设置设备参数不符合工艺要求，看设备是否发出警告； （2）挑战件：具有已知规范、经校准并且可追溯到标准的产品或工装，其预期结果（通过或不通过）用于确认防错装置或检具（如通止规）的功能性； （3）OK/NG样件：当挑战件无法获取时，可使用合格/不合格的产品或工装作为防错样件，验证防错装置的功能性； |  |  | （1）计量样件：防错样件的规格是可定量的。 （2）缺陷样件：防错样件的规格是不可定量的，是指通过防错装置时能证明不符合操作或者能被探测出的外观缺陷的产品/工装。

## 附图、附表
装配工序控制计划 Control Plan of Cell Assembling | [5 empty] | 型号或共同控制计划的编号 Model/ |  | L246N183A | 文件代号 File NO. | PM240707-021
[6 empty] | 工序名称 Process Name |  | 装配 | 发行版次 REV. | B2
阶段 Stage |  | □A 样件 ■B 样件 □C 样件 □试生产 □量产 A-Sample B-Sample C-Sample Pre-production Production |  |  |  | 适用厂区/产线 Applicable Factory/Line |  | Z2-C2
项目名称 Project | L246N183A电芯开发项目 | 项目编号 Project NO. | PM240707 | 研发经理 R&D Manager | 郭少华 | 客户名称 Customer | / |  | 顾客批准/日期 Customer Approval/Date | /
备注 | 1、过程编号、过程名称、作业步骤、产品特性、过程特性的描述，在过程流程图、PFMEA、控制计划中应保持统一。 1、Process description should be same with process flow chart, PFMEA and control plan. 2、“★”表示产品与安全有关的特殊特性符号，关键产品参数/关键过程参数/关键工序；“☆”表示产品与安全无关的特殊特性符号，重要产品参数/重要过程参数/重要工序。 2、“★”: characteristics related with product safety and critical product parameter/process parameter/ process;“☆”: characteristics related with significant product parameter/process parameter/ process, but not related with product safety. 3、“△"表示该处生产设备/工装模具具有防错功能。 3、“△”: Machine/Tooling/Jig have error proofing function。
编制 Editor |  | 文审 DCC | 审核 Audit | 会签 Countersign |  |  |  | 批准 Approval |  |  | 文控 DCC
陈宾强 |  | 陈颖 | 王春光 | 高博、杨洁、郭少华、徐建伟、丁正亚、陈希、李洋 |  |  |  | 李晓坡 |  |  | 陈颖
附图1-超声波焊印大小和位置示意图
附图2-超声波焊印贴胶示意图
附图3-盖板激光刻码位置/刻码规则示意图
附图5-终焊后L型包胶示意图
附图6-包膜贴胶方式及位置示意图
附图4-激光终焊示意图
附图7-封口金相和外观及电池外形尺寸示意图
试制重要尺寸
试制重要尺寸