## 修订履历
干燥注液工序控制计划
生效日期 |  | 流程归档后自动生效 |  | 有效日期 | 至下次变更之前
修订履历
序号 | 版本 | 变更内容 |  |  |  | 修订人 | 修订日期
1 | A0 | A0样文件首版发行 |  |  |  | 丁尧祺 | 2024.7.29
2 | B0 | B0样文件首版发行 |  |  |  | 丁尧祺 | 2024.11.29
3 | B1 | 1.电解液型号NGE014改为NGE034 2.注液前重量2259±20g改为2261±20g，注液量475±2g改为439±2g |  |  |  | 茆霞菲 | 2025.02.17
4 | B2 | 1.注液前重量2261±20g改为2262±20g，注液量439±2g改为 450±3g； |  |  |  | 茆霞菲 | 2025.06.17
文件发放
序号 |  | 发放部门 | 发放产线 |  | 发放工位
1 |  | 江苏基地/JS中试工厂/Y12制芯车间 | Z2-C2 |  | 干燥注液工序-1份
2 |  | 江苏基地/JS中试工厂/Y12试制车间（检验） | Z2-C2 |  | 干燥注液工序-1份
CALB普通商密▲3年

## 干燥注液控制计划
干燥注液工序控制计划 Control Plan of Drying & Injection | [11 empty] | 型号 Model | L246N183A | 文件代号 File NO. | PM240707-022
[12 empty] | 工序名称 Process Name | 干燥注液 | 发行版次 REV. | B2
阶段 Stage |  |  | □A 样件 ■ B 样件 □C 样件 □试生产 □量产 A-Sample B-Sample C-Sample Pre-production Production | [7 empty] | 适用厂区/产线 Applicable Factory/Line |  | Z2-C2
项目名称 Project | L246N183A |  | 项目编号 Project NO. |  | PM240707 |  | 研发经理 R&D Manager | 郭少华 |  |  | 客户名称 Customer | / |  | 顾客批准/日期 Customer Approval/Date | /
过程编号 Process No. | 过程名称 Process | 生产设备 工装模具 Designation/Tooling mold | 特性 characteristics |  |  | 特殊特性分类 Special Feature Classification | 方法 Method | [6 empty] | 反应计划 Reaction plan
|  |  | 编号 Number | 产品 Products | 过程 Process |  | 产品/过程产品/过程规范/公差 Product/Process/Tolerance | 评价/测量技术 Remarks/Measure Technology | 生产 production |  | 检验 Inspection |  | 控制方法 Control Method
[9 empty] | 样本 Sample |  | 检验 Inspection
[9 empty] | 容量 Capacity | 频率 Frequency | 容量 Capacity | 频率 Frequency
OP900 | 来料确认 | / | / | 过程密封胶塞 | / | / | 核对物料编码（短胶塞） | 目视 | 1次 | 每包 | / | / | 1、生产点检记录； 2、质检确认 | 1、隔离物料； 2、通知质检按照不合格品处理流程处理 3、通知配送更换物料；
|  | / | / | 电解液型号，保质期 | / | / | NGE034 | 目视标签 | 1次 | 每桶 | / | / | 1、生产点检记录； 2、质检确认 | 1、隔离物料； 2、通知质检按照不合格品处理流程处理 3、通知配送更换物料；
|  | / | / | / | 电解液桶压力 | / | ≥0.01Mpa |  | 1次 | 每桶 | / | / | 1、生产点检记录； 2、质检确认 | 1、隔离物料； 2、通知质检按照不合格品处理流程处理 3、通知配送更换物料；
OP910 | 环境要求 | / | / | / | 环境露点 （干燥间） | / | ≤-30℃ | DTM242露点仪 | 1次 | 4小时 | / | / | 1、生产点检记录； 2、质检确认 3、定期校准 | 1、暂停生产； 2、对异常电池进行标识隔离、通知质检按照不合格品处理流程进行处理； 3、通知动力运行工程师进行原因排查，修正动力设备至环境露点达到工艺要求范围。
|  |  | / | / | 洁净度 （干燥间） | / | 动态10万级 | 尘埃粒子计数器 | / | / | 1次 | 每班 | 质检点检记录 3、定期校准 | 1、暂停生产； 2、对异常电池进行标识隔离、通知质检按照不合格品处理流程进行处理； 3、通知动力运行工程师进行原因排查，修正动力设备至环境洁净度达到工艺要求范围。
|  |  | / | / | 洁净度 （注液间） | / | 小环境动态10万级 大环境动态30万级 | 尘埃粒子计数器 | / | / | 1次 | 每班 | 质检点检记录； 定期校准 | 1、暂停生产； 2、对异常电池进行标识隔离、通知质检按照不合格品处理流程进行处理； 3、通知动力运行工程师进行原因排查，修正动力设备至环境洁净度达到工艺要求范围。
|  |  | / | / | 环境温度 （注液间） | / | 23±5℃ | 温湿度计 | 1次 | 4小时 | / | / | 1、生产点检记录； 2、质检确认 3、定期校准 | 1、暂停生产； 2、对异常电池进行标识隔离、通知质检按照不合格品处理流程进行处理； 3、通知动力运行工程师进行原因排查，修正动力设备至环境温度达到工艺要求范围。
|  |  | / | / | 环境露点 （注液间） | ☆ | ≤-30℃ | 温湿度计 | 1次 | 4小时 | / | / | 1、生产点检记录； 2、质检确认 3、定期校准 | 1、暂停生产； 2、对异常电池进行标识隔离、通知质检按照不合格品处理流程进行处理； 3、通知动力运行工程师进行原因排查，修正动力设备至环境露点达到工艺要求范围。
OP920 | 电池干燥 | 干燥系统 | / | / | 干燥参数 | / | 见附表OP920-1 | 触摸屏显示 | 生产前确认1次 | 每炉区 | / | / | 1、生产点检记录； 2、质检监督记录； 3、设备设定自动控制及报警； | 1、暂停生产，异常电池隔离，追溯异常状态持续时间； 2、通知设备工程师分析处理设备异常； 3、通知质检按照不合格品处理流程进行处理；
|  |  | 1 | / | 干燥温度 | ☆ | 105±5℃ | 触摸屏显示 | 生产前确认1次 | 每炉区 | / | / | 1、生产点检记录； 2、质检监督记录； 3、设备设定自动控制及报警； 4、设备定期校验 | 1、暂停生产，异常电池隔离，追溯异常状态持续时间； 2、通知设备工程师分析处理设备异常； 3、通知质检按照不合格品处理流程进行处理；
|  |  | 2 | / | 预热时间 | ☆ | 720min | 触摸屏显示 | 生产前确认1次 | 每炉区 | / | / | 1、生产点检记录 2、质检监督记录； 3、设备设定自动控制及报警； | 1、暂停生产，异常电池隔离，追溯异常状态持续时间； 2、通知设备工程师分析处理设备异常； 3、通知质检按照不合格品处理流程进行处理；
|  |  | / | / | 满载真空度 | / | 30-100Pa | 触摸屏显示 | 生产前确认1次 | 每炉区 | / | / | 1、生产点检记录 2、质检监督记录； 3、设备设定自动控制及报警； 4、设备定期校验 | 1、暂停生产，异常电池隔离，追溯异常状态持续时间； 2、通知设备工程师分析处理设备异常； 3、通知质检按照不合格品处理流程进行处理；
|  |  | 3 | / | 真空加热时间 | ☆ | 600min | 触摸屏显示 | 生产前确认1次 | 每炉区 | / | / | 1、生产点检记录 2、质检监督记录； 3、设备设定自动控制及报警； | 1、暂停生产，异常电池隔离，追溯异常状态持续时间； 2、通知设备工程师分析处理设备异常； 3、通知质检按照不合格品处理流程进行处理；
|  |  | 4 | 混合样水分含量 （单个样品：两层隔膜+1层正极+1层负极）（电池入炉时至少放入2个水分测试样） | / | ☆ | ≤200ppm | 水分测试仪 | / | / | 1支/3个样 | 每炉区 | 质检检测并记录 定期校验 | 1、异常电池隔离； 2、质检按照不合格品处理流程进行处理； 3、进行作业准备验证后开机。
|  |  | / | 插过程密封塞型号 |  | / | 过程密封塞无掉落，无偏斜 | 目视 | 100% | 每支 | / | / | 1、生产执行； 2、质检巡检确认 | 1、隔离标识未安装过程密封塞的电池，并联系质检人员开具不合格品单； 2、联系工艺分析处理；
[5 empty] | 干燥后电池冷却时间 | / | 2~3h | 电子表 | 100% | 每支 | / | / | 生产记录 （标签添加出炉时间） | 1、继续冷却； 2、通知工艺工程师分析处理异常电池；
OP930 | 一次注液 | 绝缘电阻测试仪（△） | / | / | 测试电压 | / | DC200V | 设备显示 | 生产前确认1次 | 每班 | / | / | 1、生产点检记录； 2、质检监督记录； 3、设备定期校验 | 1、异常电池标识 隔离，停止生产； 2、通知设备工程师调整参数。 3、通知质检按照不合格品处理流程进行处理；
|  |  | / | / | 测试时间 | / | 200ms | 设备显示 | 生产前确认1次 | 每班 | / | / | 1、生产点检记录； 2、质检监督记录； 3、设备定期校验 | 1、异常电池标识 隔离，停止生产； 2、通知设备工程师调整参数。 3、通知质检按照不合格品处理流程进行处理；
|  |  | 5 | vd1 | / | ★ | ≤8V(4%) | 设备显示 | 100% | 每支 | / | / | 1、生产执行； 2、设备自动记录 3、质检监督确认； 3、NG挑出； 4、生产使用防错件进行防错验证并记录 | 1、异常不合格品进行标识、隔离，通知质检人员对不合格品做报废处理； 2、连续5支NG电池排除则停止生产并通知工艺、设备、质量工程师进行处理。
|  |  | 6 | vd2 | / | ★ | ≤16V(8%) | 设备显示 | 100% | 每支 | / | / | 1、生产执行； 2、设备自动记录 3、质检监督确认； 3、NG挑出； 4、生产使用防错件进行防错验证并记录 | 1、异常不合格品进行标识、隔离，通知质检人员对不合格品做报废处理； 2、连续5支NG电池排除则停止生产并通知工艺、设备、质量工程师进行处理。
|  | 一次注液机 | 7 | / | 拔出过程密封塞型号 | / | 过程密封塞拔出完全 | 目视 | 100% | 每支 | / | / | 1、生产执行； 2、质检巡检确认 | 及时将待上一次注液机电池胶塞拔除
|  |  |  | / | 注液机正压压力 | / | ≥100kpa | 压力表显示 | 1次 | 每班 | / | / | 1、生产点检记录 2、质检监督记录； 3、设备设定自动控制及报警； | 1、停止生产； 2、已生产电池注液量合格正常流转，注液量NG异常电池标识隔离； 3、通知质检按照不合格品处理流程进行处理； 4、通知设备工程师调整参数。
|  |  |  | / | 注液参数 | / | 见附表OP930-1 | 设备显示 | 生产前确认1次 | 每班 | / | / | 1、生产点检记录 2、质检监督记录； 3、设备设定自动控制及报警； | 1、停止生产； 2、已生产电池注液量合格正常流转，注液量NG异常电池标识隔离； 3、通知质检按照不合格品处理流程进行处理； 4、通知设备工程师调整参数。
|  |  |  | / | 电池重量测量准确 | / | 称重误差在±0.5g范围内(5kg的砝码) | 电子天平 | 1次 | 每班 | / | / | 1、生产使用砝码检验并记录； 2、质检确认 3、定期校验 | 1、停止生产； 2、异常电池标识隔离； 3、通知质检按照不合格品处理流程进行处理； 4、通知设备工程师调整分析。
|  |  |  | 注液前重量 | / | / | 2262±20g | 电子天平 | 100% | 每支 | 1次 | 每6h | 1、生产点检记录 2、质检监督记录； 3、设备设定自动控制及报警； 4、定期校验 | 1、对异常电池进行标识、隔离； 2、通知质检按照不合格品处理流程进行处理； 3、连续出现三组异常电池批量注液量不良则暂停生产并通知工艺、设备工程师处理。
|  |  |  | 注液量 | / | ☆ | 450±3g | 电子天平 | 100% | 每支 | 1次 | 每6h | 1、生产点检记录 2、质检监督记录； 3、设备设定自动控制及报警； 4、定期校验 | 1、对异常电池进行标识、隔离； 2、通知质检按照不合格品处理流程进行处理； 3、连续出现三组异常电池批量注液量不良则暂停生产并通知工艺、设备工程师处理。
|  |  |  | 外观 | / | / | 注液口、注液口周围盖板上凹槽表面无电解液残留、安全阀无破损 | 目视 | 1次 | 每班 | / | / | 生产目视点检 | 1、对异常电池使用DMC进行擦拭； 2、连续出现6只电池批量撒液，则暂停生产并通知工艺、设备工程师处理。
|  |  |  | / | 插过程密封塞型号 | / | 过程密封塞无掉落，无偏斜 | 目视 | 100% | 每支 | / | / | 1、生产执行； 2、质检巡检确认； | 1、隔离标识未安装过程密封塞的电池，并联系质检人员开具不合格品单； 2、联系工艺分析处理；
备注 | 1、过程编号、过程名称、作业步骤、产品特性、过程特性的描述，在过程流程图、PFMEA、控制计划中应保持统一。 1、Operation、Process Description、Job step、Product Parameter、Control Parameter，Process flow chart、PFEMA、Control plan。 2、“★”表示产品与安全有关的特殊特性符号，关键产品参数/关键过程参数/关键工序； “☆”表示产品与安全无关的特殊特性符号，重要产品参数/重要过程参数/重要工序。 2、“★”show production and safety identify special characteristics symbol，Key product parameter/Key Process parameter/Key Process;“☆”show a special characteristic symbol that has nothing to do with the product and security，important product parameter/important Process parameter/important Process。 3、“△”表示该处生产设备/工装模具具有防错功能。 3、“△”show designation/tooling mold have the function of error-proofing。
编制 Editor |  |  | 文审 DCC |  |  |  | 审核 Audit |  | 会签 Countersign |  |  |  | 批准 Approval | 文控 DCC
茆霞菲 |  |  | 陈颖 |  |  |  | 王春光 |  | 冯震世、高博、杨洁、郭少华、丁正亚、李洋、曾小路、叶建松、徐建伟 |  |  |  | 李晓坡 | 陈颖

## 防错清单
JSZ2-C2-L246N183A型号干燥注液工序防错清单
序号 | 工序 | 评价/测量设备 | 防错装置 | 防错级别 | 防错检出结果 | 防错装置功能描述 | 防错验证方式 | 验证方法 | 防错验证频次 | 防错样件名称 | 防错样件编号 | 防错样件验证类型分类（缺陷/计量） | 防错样件规格 | 防错样件精度 | 防错样件校准/确认频次 | 反应计划
1 | 干燥 | 绝缘阻值测试仪 | 绝缘电阻不合格的电池 | 发现 | NG | 干燥后绝缘阻值不良电池被判定异常并报警 | 挑战件 | 使用相应阻值标准电阻进行测试，验证设备能否判定异常并报警 | 1次/班 | 绝缘电阻测试NG件 | FC-L246N183A-Z2-C2-一次注液-绝缘电阻NG件-01 | 缺陷 | vd1＞8V(4%)或vd2＞16V(8%) | / | 3个月/次 | 1、暂停生产； 2、通知工艺/设备技术人员分析防错件/设备NG原因； 3、针对原因对防错件/设备进行整改 4、进行验证后开机。
其中防错级别（能够根据判定做出反应的装置）有三种： | [9 empty] | 防错验证方式有两种：
（1）防止：不制造缺陷，具有闭环控制功能的防错装置。如，涂布面密度β射线闭环控制。 （2）警告：当错误发生时可以自动发出信号（报警、提示界面等）的防错装置。如，充氦气机构无氦气时可报警。 （3）发现：不传递缺陷，当出现不合格品时系统会自动挑出的防错装置，比如装配线上电芯称重不合格后会挑选出来。 | [9 empty] | （1）挑战参数：设置设备参数不符合工艺要求，看设备是否发出警告； （2）挑战件：根据已知规范专门制作，经校准并可追溯到标准的零件； （3）边界样件：经过校准的合格/不合格品，验证防错装置的功能性； （4）缺陷样件：通过防错装置时能证明不符合操作或者能被探测出的外观缺陷产品。
Note on P2: PengZhongHua彭中花: 防错件得有效期需要规定 做标签需要

## 附图附表
干燥注液工序控制计划 Control Plan of Drying & Injection | [9 empty] | 型号或共同控制计划的编号 Model/ | L246N183A | 文件代号 File NO. | PM240707-022
[10 empty] | 工序名称 Process Name | 干燥注液 | 发行版次 REV. | B2
阶段 Stage |  |  | □A 样件 ■B 样件 □C 样件 □试生产 □量产 A-Sample B-Sample C-Sample Pre-production Production | [5 empty] | 适用厂区/产线 Applicable Factory/Line |  | Z2-C2
项目名称 Project | L246N183A |  | 项目编号 Project NO. |  | PM240707 |  | 研发经理 R&D Manager | 郭少华 | 客户名称 Customer | / |  | 顾客批准/日期 Customer Approval/Date | /
过程编号 Process No. | 过程名称 Process | 生产设备 工装模具 Designation/Tooling mold | 特性 characteristics |  |  | 特殊特性分类 Special Feature Classification | 方法 Method |  |  |  |  | 反应计划 Reaction plan
|  |  | 编号 Number | 产品 Products | 过程 Process |  | 产品/过程产品/过程规范/公差 Product/Process/Tolerance | 评价/测量技术 Remarks/Measure Technology | 样本 Sample |  | 控制方法 Control Method
[9 empty] | 容量 Capacity | 频率 Frequency
附表OP920-1.L246N183A-干燥工步
|  | 工步 | 工步时间（min） | 真空上限（Pa） | 真空下限(Pa)
|  | 1 | 10 | 30 | 100
|  | 2 | 10 | 95000 | 100000
|  | 3 | 120 | 95000 | 100000 | 加热、鼓风开启
|  | 4 | 10 | 30 | 100
|  | 5 | 120 | 95000 | 100000 | 加热、鼓风开启
|  | 6 | 10 | 30 | 100
|  | 7 | 240 | 95000 | 100000 | 加热、鼓风开启
|  | 8 | 10 | 30 | 100
|  | 9 | 240 | 95000 | 100000 | 加热、鼓风开启
|  | 10 | 10 | 30 | 100
|  | 11 | 600 | 1 | 100 | 加热、鼓风开启
附表OP930-1.L246N183A-注液工步
|  | 杯体循环负压保持时间 |  | 20~30S |  | 杯体注液高真空-L | -80Kpa
|  | 杯体循环正压保持时间 |  | 90~120S |  | 杯体注液高真空-H | -110Kpa
|  | 杯体循环常压保持时间 |  | 20~50S
|  | 杯体循环次数 |  | 3~5次
|  | 注液前杯体抽真空保持时间 |  | 30~50S
|  | 排残液正压时间 |  | 10~15S
|  | 杯体循环低真空-L |  | -20Kpa
|  | 杯体循环低真空-H |  | -80Kpa
|  | 杯体循环正压-L |  | 190Kpa
|  | 杯体循环正压-H |  | 280Kpa
|  | 杯体循环常压-L |  | 5Kpa
|  | 杯体循环常压-H |  | -5Kpa
备注 | 1、过程编号、过程名称、作业步骤、产品特性、过程特性的描述，在过程流程图、PFMEA、控制计划中应保持统一。 1、Operation、Process Description、Job step、Product Parameter、Control Parameter，Process flow chart、PFEMA、Control plan。 2、“★”表示产品与安全有关的特殊特性符号，关键产品参数/关键过程参数/关键工序； “☆”表示产品与安全无关的特殊特性符号，重要产品参数/重要过程参数/重要工序。 2、“★”show production and safety identify special characteristics symbol，Key product parameter/Key Process parameter/Key Process;“☆”show a special characteristic symbol that has nothing to do with the product and security，important product parameter/important Process parameter/important Process。 3、“△”表示该处生产设备/工装模具具有防错功能。 3、“△”show designation/tooling mold have the function of error-proofing。
编制 Editor |  |  | 文审 DCC |  | 审核 Audit |  | 会签 Countersign |  |  | 批准 Approval |  | 文控 DCC
茆霞菲 |  |  | 陈颖 |  | 王春光 |  | 冯震世、高博、杨洁、郭少华、丁正亚、李洋、曾小路、叶建松、徐建伟 |  |  | 李晓坡 |  | 陈颖