## 修订履历
化成定容工序控制计划
生效日期 |  | 流程归档后自动生效 |  | 有效日期 | 至下次变更之前
修订履历
序号 | 版本 | 变更内容 |  |  |  | 修订人 | 修订日期
1 | A0 | A0样文件首版发行 |  |  |  | 丁尧祺 | 2024.7.29
2 | B0 | B0样文件首版发行 |  |  |  | 丁尧祺 | 2024.11.29
3 | B1 | 1.电解液NGE014改为NGE033，注液前重量≥2714g改为≥2680g，注液量25±2g改为49±2g； 2.容量188-195 （0.33C容量标准）184-191（1C容量标准）改为188.6-195.0 （0.33C容量标准）； 3.电池厚度（加压态）41.7±0.3 mm改为40.4±0.3 mm，电池高度117.6±0.5mm改为125.5±0.5mm，电池肩高115.07±0.4 mm改为119.9±0.4 mm，电池重量2770±20g改为2760±20g； 4.定容第4步结束2.8V电压改为2.5V,定容第6步结束4.035V电压改为4.135V,定容第8步结束4.005V电压改为4.105V； 5.贴膜工序增加绝缘耐压测试系统防错清单 |  |  |  | 茆霞菲 | 2025.02.17
3 | B2 | 1.注液前重量≥2680g改为≥2689g，注液量49±2g改为49±3g； 2.新增化成失液量＜10g，保液量＞486g 3.容量188.6-195.0 （0.33C容量标准）改为188-195.0 （0.33C容量标准）； 4.电池高度125.5±0.5mm改为122.5±0.5mm，电池肩高119.9±0.4 mm改为120±0.4 mm，电池重量2760±20g改为2770±20g； |  |  |  | 茆霞菲 | 2025.06.17
文件发放
序号 |  | 发放部门 | 发放产线/室 |  |  | 发放工位
1 |  | 江苏基地/JS中试工厂/Y12制芯车间 | Z2-C2 |  |  | 化成定容工序
2 |  | 江苏基地/JS中试工厂/Y12试制车间（检验） | Z2-C2 |  |  | 化成定容工序
3 |  | 江苏基地/JS中试工厂/Y12制芯车间 | Z2-C2 |  |  | 贴膜工序
4 |  | 江苏基地/JS中试工厂/Y12试制车间（检验） | Z2-C2 |  |  | 贴膜工序
CALB普通商密▲3年

## 化成定容控制计划
化成定容工序控制计划 Control Plan of Formation & Grading | [11 empty] | 型号或共同控制计划的编号 Model/ | L246N183A | 文件代号 File NO. | PM240707-023
[12 empty] | 工序名称 Process Name | 化成定容 | 发行版次 REV. | B2
阶段 Stage |  |  | □A 样件 ■B 样件 □C 样件 □试生产 □量产 A-Sample B-Sample C-Sample Pre-production Production | [7 empty] | 适用厂区/产线 Applicable Factory/Line |  | Z2-C2
项目名称 Project | L246N183A |  | 项目编号 Project NO. |  | PM240707 |  | 研发经理 R&D Manager | 郭少华 |  |  | 客户名称 Customer | / |  | 顾客批准/日期 Customer Approval/Date | /
过程编号 Process No. | 过程名称 Process | 生产设备 工装模具 Designation/Tooling mold | 特性 characteristics |  |  | 特殊特性分类 Special Feature Classification | 方法 Method | [6 empty] | 反应计划 Reaction plan
|  |  | 编号 Number | 产品 Products | 过程 Process |  | 产品/过程产品/过程规范/公差 Product/Process/Tolerance | 评价/测量技术 Remarks/Measure Technology | 生产 production |  | 检验 Inspection |  | 控制方法 Control Method
[9 empty] | 样本 Sample |  | 样本 Sample
[9 empty] | 容量 Size | 频率 Frequency | 容量 Capacity | 频率 Frequency
OP1000 | 来料确认 | / | / | 电解液 | / | / | NGE033 | 目视 | 1次 | 每桶 | / | / | 1、生产点检记录； 2、质检确认 | 1、隔离物料； 2、通知质检按照不合格品处理流程处理 3、通知配送更换物料；
|  | / | / | 过程密封胶塞 | / | / | 核对物料编码（短胶塞） | 目视 | 1次 | 每包 | / | / | 1、生产点检记录； 2、质检确认 | 1、隔离物料； 2、通知质检按照不合格品处理流程处理 3、通知配送更换物料；
|  | / | / | 密封胶钉 | / | / | 核对料品编码 | 目视 | 1次 | 每包 | / | / | 1、生产点检记录； 2、质检确认 | 1、隔离物料； 2、通知质检按照不合格品处理流程处理 3、通知配送更换物料；
|  | / | / | 密封钉帽 | / | / | 确认物料名称 | 目视 | 1次 | 每包 | / | / | 1、生产点检记录； 2、质检确认 | 1、隔离物料； 2、通知质检按照不合格品处理流程处理 3、通知配送更换物料；
|  | / | / | 绝缘顶板 | / | / | 核对客户型号 | 目视 | 1次 | 每箱 | / | / | 1、生产点检记录； 2、质检确认 | 1、隔离物料； 2、通知质检按照不合格品处理流程处理 3、通知配送更换物料；
|  | / | / | 绝缘蓝膜 | / | / | 核对规格 | 目视 | 1次 | 每箱 | / | / | 1、生产点检记录； 2、质检确认 | 1、隔离物料； 2、通知质检按照不合格品处理流程处理 3、通知配送更换物料；
OP1005 | 环境要求 | / | / | / | 高温静置间 | / | 45±5℃ | 目视 | 1次 | 每4h | / | / | 1、生产点检记录； 2、质检确认 | 1、暂停生产； 2、对异常电池进行标识隔离、通知质检按照不合格品处理流程进行处理； 3、通知动力运行工程师进行原因排查，修正动力设备至环境露点达到工艺要求范围。
|  | / | / | / | 化成车间环境 温度 | / | 25±5℃ | 温湿度计 | 1次 | 每4h | / | / | 1、生产点检记录； 2、质检确认 3、定期校准 | 1、暂停生产； 2、对异常电池进行标识隔离、通知质检按照不合格品处理流程进行处理； 3、通知动力运行工程师进行原因排查，修正动力设备至环境露点达到工艺要求范围。
|  | / | / | / | 化成车间环境露点 | / | ≤-30℃ | 露点仪 | 1次 | 每4h | / | / | 1、生产点检记录； 2、质检确认 3、定期校准 | 1、暂停生产； 2、对异常电池进行标识隔离、通知质检按照不合格品处理流程进行处理； 3、通知动力运行工程师进行原因排查，修正动力设备至环境露点达到工艺要求范围。
|  | / | / | / | 化成车间洁净度 | / | 动态10万级 | 尘埃粒子测试仪 | / | / | 1次 | 每班 | 质检点检记录 定期校准 | 1、暂停生产； 2、对异常电池进行标识隔离、通知质检按照不合格品处理流程进行处理； 3、通知动力运行工程师进行原因排查，修正动力设备至环境洁净度达到工艺要求范围。
|  | / | / | / | 二注车间环境温度 | / | 23±5℃ | 温湿度计 | 1次 | 每4h | / | / | 1、生产点检记录； 2、质检确认 | 1、暂停生产； 2、对异常电池进行标识隔离、通知质检按照不合格品处理流程进行处理； 3、通知动力运行工程师进行原因排查，修正动力设备至环境露点达到工艺要求范围。
|  | / | 1 | / | 二注车间环境露点 | ☆ | ≤-30℃ | 露点仪 | 1次 | 每4h | / | / | 1、生产点检记录； 2、质检确认 3、定期校准 | 1、暂停生产； 2、对异常电池进行标识隔离、通知质检按照不合格品处理流程进行处理； 3、通知动力运行工程师进行原因排查，修正动力设备至环境露点达到工艺要求范围。
|  | / | / | / | 二注车间环境洁净度 | / | 动态10万级 | 尘埃粒子测试仪 | / | / | 1次 | 每班 | 质检点检记录； 定期校准 | 1、暂停生产； 2、对异常电池进行标识隔离、通知质检按照不合格品处理流程进行处理； 3、通知动力运行工程师进行原因排查，修正动力设备至环境洁净度达到工艺要求范围。
|  | / | / | / | 贴膜车间环境温度 | / | 25±5℃ | 温湿度计 | 1次 | 每4h | / | / | 1、生产点检记录； 2、质检确认 3、定期校准 | 1、暂停生产； 2、对异常电池进行标识隔离、通知质检按照不合格品处理流程进行处理； 3、通知动力运行工程师进行原因排查，修正动力设备至环境露点达到工艺要求范围。
|  | / | / | / | 定容车间环境温度 | / | 25±3℃ | 温湿度计 | 1次 | 每4h | / | / | 1、生产点检记录； 2、质检确认 3、定期校准 | 1、暂停生产； 2、对异常电池进行标识隔离、通知质检按照不合格品处理流程进行处理； 3、通知动力运行工程师进行原因排查，修正动力设备至环境露点达到工艺要求范围。
|  | / | / | / | 常温静置车间、分选车间环境温度 | / | 25±3℃ | 温湿度计 | 1次 | 每4h | / | / | 1、生产点检记录； 2、质检确认 3、定期校准 | 1、暂停生产； 2、对异常电池进行标识隔离、通知质检按照不合格品处理流程进行处理； 3、通知动力运行工程师进行原因排查，修正动力设备至环境露点达到工艺要求范围。
OP1010 | 化成前高温静置 | 高温静置货架 | / |  | 高温静置时间 | / | 24±2h | 电子表 | 100% | 每盘 | / | / | 1、生产点检记录 2、质检监督记录 | 1、异常电池标识隔离； 2、通知质检按照不合格品处理流程进行处理；
OP1015 | 化成 | 拔塞 | / | 外观 | / | / | 无电解液残留、安全阀无破损，胶塞拔除，其余项附表1065-1 | 目视 | 1次 | 每支 | / | / | 生产目视点检并记录 | 及时将待上化成机电池胶塞拔除
|  | 化成机 | / | / | 化成间温度 | / | 45±5℃ | 温度传感器 | 100% | 每库位 | / | / | 1、生产点检记录 2、质检监督记录； 3、设备设定自动控制及报警； | 1、停止生产； 2、异常电池标识隔离； 3、通知质检按照不合格品处理流程进行处理； 4、通知设备工程师调整分析。
|  |  | / | 电池电压 | / | / | ＞3.7V | 系统显示 | 100% | 每支 | 1次 | 每6h | 1、设备自动监控异常界面报警； 2、生产电池下机确认； | 1、剔除异常电池， 2、异常电池标识隔离； 3、通知质检按照不合格品处理流程进行处理；
|  |  | / | / | 化成流程 | / | 见附表OP1020-1 | 系统显示 | 发送前确认1次 | 每库位 | / | / | 1、设备自动控制； 2、生产点检确认并记录 3、质检监督记录； | 1、暂停生产； 2、异常电池标识隔离； 3、通知质检按照不合格品处理流程进行处理；
|  | 插塞 | / | 装过程密封胶塞 | / | / | 过程胶塞无掉落，无偏斜 | 目视 | 100% | 每支 | / | / | 生产目视点检并记录 | 1、隔离标识未安装过程密封塞的电池； 2、并联系质检人员开具不合格品单；
|  |  | / | 外观 | / | / | 无电解液残留、安全阀无破损，其余项附表1020-1 | 目视 | 100% | 每支 | / | / | 生产目视点检 | 1、异常电池标识隔离，同时开具不合格品报告； 2、通知工程师进行分析；
OP1020 | 二次注液 | 拔塞 | / | 外观 | / | / | 无电解液残留、安全阀无破损，拔出过程密封塞，其余项附表1065-1 | 目视 | 100% | 每支 | / | / | 生产目视点检 | 及时将待上二次注液机电池胶塞拔除
|  | 二次注液机 | / | / | 注液前真空度 | / | –75~–90KPa | 真空表显示 | 开机前确认1次 | 每班 | / | / | 1、生产点检记录 2、质检监督记录； 3、设备设定自动控制及报警； | 1、停止生产； 2、已生产电池注液量合格正常流转，注液量NG异常电池标识隔离； 3、通知质检按照不合格品处理流程进行处理； 4、通知设备工程师调整参数。
|  |  | / | / | 真空保持时间 | / | 10~40S | 触摸屏显示 | 开机前确认1次 | 每班 | / | / | 1、生产点检记录 2、质检监督记录； 3、设备设定自动控制及报警； | 1、停止生产； 2、已生产电池注液量合格正常流转，注液量NG异常电池标识隔离； 3、通知质检按照不合格品处理流程进行处理； 4、通知设备工程师调整参数。
|  |  | / | / | 注液参数 |  | 见附表OP1025-1 | 设备显示 | 生产前确认一次 | 每班 | / | / | 1、生产点检记录 2、质检监督记录； 3、设备设定自动控制及报警 | 1、停止生产； 2、已生产电池注液量合格正常流转，注液量NG异常电池标识隔离； 3、通知质检按照不合格品处理流程进行处理； 4、通知设备工程师调整参数。
|  |  | / | 注液前重量 | / | / | ≥2689g | 电子天平 | 100% | 每支 | 1次 | 每6h | 1、生产点检记录 2、质检监督记录； 3、设备设定自动控制及报警； 4、定期校验 | 1、通知质检按照不合格品处理流程进行处理； 3、连续出现三组异常电池批量注液量不良则暂停生产并通知工艺、设备工程师处理。
|  |  |  | 化成失液量 | / | / | ＜10g | 电子天平 | 100% | 每支 | 1次 | 每6h | 1、生产点检记录 2、质检监督记录； 3、设备设定自动控制及报警； 4、定期校验 | 1、通知质检按照不合格品处理流程进行处理； 3、连续出现三组异常电池批量注液量不良则暂停生产并通知工艺、设备工程师处理。
|  |  | 2 | 注液量 | / | ☆ | 49±3g | 触摸屏显示 | 100% | 每支 | 1次 | 每6h | 1、生产点检记录 2、质检监督记录； 3、设备设定自动控制及报警； | 1、对异常电池进行标识、隔离； 2、通知质检按照不合格品处理流程进行处理； 3、连续出现三组电池批量注液量不良则暂停生产并通知工艺、设备工程师处理。
|  |  |  | 保液量 | / |  | ＞486g | 电子天平 | 100% | 每支 | 1次 | 每6h | 1、生产点检记录 2、质检监督记录； 3、设备设定自动控制及报警； 4、定期校验 | 1、通知质检按照不合格品处理流程进行处理； 3、连续出现三组异常电池批量注液量不良则暂停生产并通知工艺、设备工程师处理。
|  |  | / | 电池重量测量准确 | / | / | 称重误差在±0.5g范围内(5kg的砝码) | 电子秤 | 1次 | 每班 | / | / | 1、生产使用砝码检验并记录； 2、质检确认 3、定期校验 | 1、停止生产； 2、异常电池标识隔离； 3、通知质检按照不合格品处理流程进行处理； 4、通知设备工程师调整分析。
|  | 充氦气压胶钉机构 | / | / | 充氦前真空度 | / | –70±5KPa | PLC控制 | 1次 | 每班 | / | / | 1、生产点检记录 2、质检监督记录； 3、设备设定自动控制及报警； | 1、停止生产； 2、异常电池标识隔离； 3、通知质检按照不合格品处理流程进行处理； 4、通知设备工程师调整分析。
|  |  | / | / | 充氦前真空保持时间 | / | 0~2s | PLC控制 | 1次 | 每班 | / | / | 1、生产点检记录 2、质检监督记录； 3、设备设定自动控制及报警； | 1、停止生产； 2、异常电池标识隔离； 3、通知质检按照不合格品处理流程进行处理； 4、通知设备工程师调整分析。
|  |  | / | / | 充氦气后真空度 | / | –37.5±7.5KPa | PLC控制 | 1次 | 每班 | / | / | 1、生产点检记录 2、质检监督记录； 3、设备设定自动控制及报警； | 1、停止生产； 2、异常电池标识隔离； 3、通知质检按照不合格品处理流程进行处理； 4、通知设备工程师调整分析。
|  |  | / | / | 氦气源压力检测 | / | 15~30KPa | 设备压力表 | 100% | 每支 | / | / | 1、设备设定自动控制及报警； 2、设备定期校验 | 1、暂停生产； 2、通知质检按照不合格品处理流程进行处理；
|  |  | / | / | 胶钉高度 | / | 胶钉高度不高于盖板口平面 | 目视 | 100% | 每支 | / | / | 1、点检 | 1、停止生产； 2、异常电池标识隔离； 3、通知质检按照不合格品处理流程进行处理； 4、通知设备工程师调整分析。
OP1025 | 密封钉帽焊接 | 激光焊接机 | / | 外观 | / | / | 无电解液残留、安全阀无破损，其余项附表1065-1 | 目视 | 100% | 每支 | / | / | 生产目视点检 | 1、异常电池标识隔离，同时开具不合格品报告； 2、通知工程师进行分析；
|  |  | 3 | / | 焊接峰值 | ☆ | 7±1kW | 设备显示 | 1次 | 每班 | / | / | 1、生产点检记录 2、质检监督记录； 3、设备设定自动控制 | 1、停止生产； 2、异常电池标识隔离； 3、通知质检按照不合格品处理流程进行处理； 4、通知设备工程师调整分析。
|  |  | 4 | / | 焊接频率 | ☆ | 18-22Hz | 设备显示 | 1次 | 每班 | / | / | 1、生产点检记录 2、质检监督记录； 3、设备设定自动控制 | 1、停止生产； 2、异常电池标识隔离； 3、通知质检按照不合格品处理流程进行处理； 4、通知设备工程师调整分析。
|  |  | / | / | 焊接速度 | / | 6mm/s | 设备显示 | 1次 | 每班 | / | / | 1、生产点检记录 2、质检监督记录； 3、设备设定自动控制 | 1、停止生产； 2、异常电池标识隔离； 3、通知质检按照不合格品处理流程进行处理； 4、通知设备工程师调整分析。
|  |  | / | / | 保护氮气 | / | 20~50L/min | 设备显示 | 1次 | 每班 | / | / | 1、生产点检记录 2、质检监督记录； 3、设备设定自动控制 | 1、停止生产； 2、异常电池标识隔离； 3、通知质检按照不合格品处理流程进行处理； 4、通知设备工程师调整分析。
|  |  | 5 | 焊缝熔宽 | / | ★ | 0.9-1.9mm | 影像测量仪 | 1次 | 每班/ 设备调试后 | 1次 | 首检 | 1、质检首检确认并记录 2、生产确认并记录； 3、定期校验 | 1、暂停生产； 2、对不合格品进行追溯隔离，通知质检工程师按照不合格品处理流程进行处理； 3、通知设备工程师分析处理
|  |  | 6 | 有效熔深 | / | ★ | 0.3-1.0mm | 影像测量仪 | 1次 | 每班/ 设备调试后 | 1次 | 首检 | 1、质检首检确认并记录 2、生产确认并记录； 3、定期校验 | 1、暂停生产； 2、对不合格品进行追溯隔离，通知质检工程师按照不合格品处理流程进行处理； 3、通知设备工程师分析处理
|  |  | / | 外观 | / | / | 焊缝平滑、平整无凹凸台，密封帽上端面不高于壳体盖板上表面，密封钉及周边壳体表面无残留污渍或电解液。 | 目视 | 100% | 每支 | 5支 | 1次/4h | 生产目视点检 | 1、异常电池标识隔离，同时开具不合格品报告； 2、通知工程师进行分析；
OP1030 | 气密性检测 | 氦检机 (△) | / | / | 真空到达阀值 | / | 25±2Pa | PLC控制 | 1次 | 每班 | / | / | 1、生产点检记录 2、质检监督记录； 3、设备设定自动控制 4、设备定期校验 | 1、停止生产； 2、异常电池标识隔离； 3、通知质检按照不合格品处理流程进行处理； 4、通知设备工程师调整分析。
|  |  | / | / | 抽真空时间 | / | ≤30s | PLC控制 | 1次 | 每班 | / | / | 1、生产点检记录 2、质检监督记录； 3、设备设定自动控制 4、设备定期校验 | 1、停止生产； 2、异常电池标识隔离； 3、通知质检按照不合格品处理流程进行处理； 4、通知设备工程师调整分析。
|  |  | / | / | 氦检时间 | / | 5s | PLC控制 | 1次 | 每班 | / | / | 1、生产点检记录 2、质检监督记录； 3、设备设定自动控制 4、设备定期校验 | 1、停止生产； 2、异常电池标识隔离； 3、通知质检按照不合格品处理流程进行处理； 4、通知设备工程师调整分析。
|  |  | / | 检漏口压力 | / | / | ≤40Pa | PLC控制 | 1次 | 每班 | / | / | 1、生产点检记录 2、质检监督记录； 3、设备设定自动控制及报警； 4、设备定期校验 | 1、停止生产； 2、异常电池标识隔离； 3、通知质检按照不合格品处理流程进行处理； 4、通知设备工程师调整分析。
|  |  | 7 | 泄漏率 | / | ★ | ≤1×10-7Pa﹒m3/s | 氦质谱仪 | 100% | 每支 | / | / | 1、生产点检记录 2、质检监督记录； 3、设备设定自动控制及报警； 4、设备定期校验 5、生产使用氦气泄漏量NG件防错验证并记录 | 1、停止生产； 2、异常电池标识隔离； 3、通知质检按照不合格品处理流程进行处理； 4、通知设备工程师调整分析。
|  |  | / | / | 泄漏率测量准确 | / | 渗氦型真空校准漏孔 测试值在1.12E-08Pa﹒m3/s~2.08E-08Pa﹒m3/s | 氦质谱仪 | 生产前确认1次/台 | 每班 | / | / | 1、生产检验并记录； 2、质检确认 | 1、停止生产； 2、异常电池标识隔离； 3、通知质检按照不合格品处理流程进行处理； 4、通知设备工程师调整分析。
OP1035 | 定容 | 定容机 | / | / | 定容流程 | / | 见附表OP1040-1 定容返工流程见表OP1040-2 | 系统显示 | 发送前确认1次 | 每库位 | / | / | 1、生产点检记录 2、质检监督记录； 3、设备设定自动控制及报警； 4、设备定期校验 | 1、停止生产； 2、异常电池标识隔离； 3、通知质检按照不合格品处理流程进行处理； 4、通知设备工程师调整分析。
|  |  | 8 | 容量 | / | ☆ | 188-195（0.33C容量标准） | 系统显示 | 100% | 每支 | / | / | 设备自动控制并记录； | 1、剔除异常电池， 2、异常电池标识隔离； 3、通知质检按照不合格品处理流程进行处理；
OP1040 | DCR测试 | 常温静置货架 | / | / | 常温静置时间 |  | 4~6h | 电子表 | 首尾检 | 每盘 | / | / | 1、生产点检记录 2、质检监督记录 | 1、异常电池标识隔离； 2、通知质检按照不合格品处理流程进行处理；
|  | DCR测试机 | 9 | DCR | / | ☆ | TBD | 显示屏显示 | 100% | 每支 | / | / | 1、设备自动控制； 2、生产点检确认并记录 3、质检监督记录； 4、设备定期校准 | 1、暂停生产； 2、异常电池标识隔离； 3、通知质检按照不合格品处理流程进行处理；
OP1045 | OCV1测试 | 高温静置货架 | / |  | 高温静置时间 | / | 48±2h | 电子表 | 首尾检 | 每盘 | / | / | 1、生产点检记录 2、质检监督记录 | 1、异常电池标识隔离； 2、通知质检按照不合格品处理流程进行处理；
|  | 常温静置货架 | / | / | 常温静置时间 | / | 12±2h | 电子表 | 首尾检 | 每盘 | / | / | 1、生产点检记录 2、质检监督记录 | 1、异常电池标识隔离； 2、通知质检按照不合格品处理流程进行处理；
|  | OCV/ACR测试机 | / | 壳体电压 | / | / | 2.2-3.2V（负极对壳体，测试时只收集数据不判定，分选时判定）添加OCV2壳电压 | 显示屏显示 | 100% | 每支 | / | / | 1、设备自动控制并记录； 2、设备定期校准 | 1、异常电池标识隔离； 2、通知质检按照不合格品处理流程进行处理；
|  |  | / | 电压 | / | / | ＞3.9V | 显示屏显示 | 100% | 每支 | / | / | 1、设备自动控制并记录； 2、设备定期校准 | 1、异常电池标识隔离； 2、通知质检按照不合格品处理流程进行处理；
OP1050 | OCV2/ACR测试 | 常温静置货架 | / | / | 常温静置时间(OCV1结束为起始时间） | / | 48±2h | 电子表 | 首尾检 | 每盘 | / | / | 1、生产点检记录 2、质检监督记录 | 1、异常电池标识隔离； 2、通知质检按照不合格品处理流程进行处理；
|  | OCV/ACR测试机 | 10 | 内阻 | / | ☆ | TBD | 显示屏显示 | 100% | 每支 | / | / | 1、设备自动控制并记录； 2、设备定期校准 | 1、异常电池标识隔离； 2、通知质检按照不合格品处理流程进行处理；
|  |  | / | 电压 | / | / | ＞3.9V | 显示屏显示 | 100% | 每支 | / | / | 1、设备自动控制并记录； 2、设备定期校准 | 1、异常电池标识隔离； 2、通知质检按照不合格品处理流程进行处理；
|  |  | 11 | 壳体电压 | / | ★ | 2.2-3.2V（负极对壳体，测试时只收集数据不判定，分选时判定）添加OCV2壳电压 | 显示屏显示 | 100% | 每支 | / | / | 1、设备自动控制并记录； 2、设备定期校准 | 1、异常电池标识隔离； 2、通知质检按照不合格品处理流程进行处理；
|  |  | 12 | K值 (OCV1-OCV2) | / | ☆ | ≤0.03mV/h | 服务器计算 | 100% | 每支 | / | / | 设备自动控制并记录； | 1、异常电池标识隔离； 2、通知质检按照不合格品处理流程进行处理；
OP1060 | 贴外层绝缘膜 | U型贴膜机 | / | 外观 | / | / | 见附图1060-1 | 菲林尺/点规/目视 | 100% | 每支 | / | / | 生产目视点检 | 1、异常电池标识隔离； 2、通知质检按照不合格品处理程进行处理；
OP1065 | 贴绝缘片 | 手动贴绝缘顶片 | / | 外观 | / | / | 按企标要求 | 目视 | 100% | 每支 | / | / | 生产目视点检 | 1、异常电池标识隔离； 2、通知质检按照不合格品处理流程进行处理；
OP1070 | 尺寸检测 | 平板测厚仪 | / | / | 测厚压力 | / | 300±20Kgf | 压力传感器 | 100% | 每支 | / | / | 1、设备自动控制； 2、生产点检确认并记录 3、质检监督记录； 4、设备定期校准； | 1、停止生产； 2、异常电池标识隔离； 3、通知质检按照不合格品处理流程进行处理； 4、通知设备工程师调整分析。
|  |  | 13 | 电池厚度（加压态） | / | ☆ | 40.4±0.3 mm | 尺寸测试仪 | 100% | 每支 | / | / | 1、生产确认并记录 2、质检监督记录； 3、设备定期校验 | 1、异常电池标识隔离； 2、通知质检按照不合格品处理流程进行处理；
|  | 数显高度尺 | 14 | 电池宽度（不包括极住） | / | ☆ | 245.5±0.4 mm | 尺寸测试仪 | 20% | 每班 | / | / | 1、生产确认并记录； 2、质检监督记录； 3、设备定期校准； | 1、异常电池标识隔离； 2、通知质检按照不合格品处理流程进行处理；
|  |  | 15 | 电池高度 | / | ☆ | 122.5±0.5mm | 尺寸测试仪 | 20% | 每班 | / | / | 1、生产确认并记录； 2、质检监督记录； 3、设备定期校准； | 1、异常电池标识隔离； 2、通知质检按照不合格品处理流程进行处理；
|  |  | 16 | 电池肩高 | / | ☆ | 120±0.4mm | 尺寸测试仪 | 50% | 每班 | / | / | 1、生产确认并记录； 2、质检监督记录； 3、设备定期校准； | 1、异常电池标识隔离； 2、通知质检按照不合格品处理流程进行处理；
|  | 电子秤 | 17 | 电池重量 | / | ☆ | 2770±20g | 电子天平 | 100% | 每支 | 1次 | 每班 | 1、生产确认并记录； 2、质检监督记录； 3、设备定期校准； | 1、异常电池标识隔离； 2、通知质检按照不合格品处理流程进行处理；
|  |  | / | 重量测量准确 | / | / | 称重误差在±0.2g范围内(2kg的砝码) | 电子天平 | 生产前确认1次/台 | 每班 | / | / | 生产点检并记录 | 1、停止生产； 2、异常电池标识隔离； 3、通知质检按照不合格品处理流程进行处理； 4、通知设备工程师调整分析。
OP1075 | 绝缘耐压测试 | 贴膜机绝缘耐压测试系统 (△) |  | / | 测试压力 |  | 300±20Kgf | 压力传感器 | 1次 | 每班 | / | / | 检验及记录 定期校验 | 通知工艺或设备工程师，功能修复后恢复生产；
|  |  |  | / | 测试时间 |  | 设定值2-4s | PLC控制 | 1次 | 每班 | / | / | 检验及记录 | 通知工艺或设备工程师，功能修复后恢复生产；
|  |  |  | / | 输出电压 |  | 设定值1800AC | 测试仪 | 1次 | 每班 | / | / | 检验及记录 | 通知工艺或设备工程师，功能修复后恢复生产；
|  |  | 18 | 漏电流 | / | ★ | ≤20mA | 绝缘耐压测试仪 | 100% | 每支 | / | / | 1、设备自动控制 2、防错验证 3、设备定期校准 | 1、通知工艺或设备工程师，功能修复后恢复生产； 2、对不合格品进行隔离，通知质检员或质量工程师处理； 3、贴膜返工。
OP1080 | 绝缘电阻测试 | 绝缘电阻测试工装 |  | / | 测试压力 |  | 300±20Kgf | 压力传感器 | 1次 | 每班 | / | / | 1、工装控制 2、检验及记录 | 通知工艺或设备工程师，功能修复后恢复生产；
|  |  |  | / | 测试时间 |  | 设定值2-4s | PLC控制 | 1次 | 每班 | / | / | 检验及记录 | 通知工艺或设备工程师，功能修复后恢复生产；
|  |  |  | / | 输出电压 |  | 设定值DC0.5KV 实际值公差±0.05KV | 测试仪 | 1次 | 每班 | 1次 | 每班 | 1、工装控制 2、检验及记录 | 通知工艺或设备工程师，功能修复后恢复生产；
|  |  | 19 | 绝缘电阻 | / | ★ | ≥200MΩ | 绝缘电阻测试仪 | 10pcs | 每2h | / | 每班 | 1、工装仪表显示 2、检验及记录 | 1、通知工艺或设备工程师，功能修复后恢复生产； 2、对不合格品进行隔离，通知质检员或质量工程师处理； 3、贴膜返工。
备注 | 1、过程编号、过程名称、作业步骤、产品特性、过程特性的描述，在过程流程图、PFMEA、控制计划中应保持统一。 1、Operation、Process Description、Job step、Product Parameter、Control Parameter，Process flow chart、PFEMA、Control plan。 2、“★”表示产品与安全有关的特殊特性符号，关键产品参数/关键过程参数/关键工序； “☆”表示产品与安全无关的特殊特性符号，重要产品参数/重要过程参数/重要工序。 2、“★”show production and safety identify special characteristics symbol，Key product parameter/Key Process parameter/Key Process;“☆”show a special characteristic symbol that has nothing to do with the product and security，important product parameter/important Process parameter/important Process。 3、“△”表示该处生产设备/工装模具具有防错功能。 3、“△”show designation/tooling mold have the function of error-proofing。
编制 Editor |  |  | 文审 DCC |  |  |  | 审核 Audit | 会签 Countersign | [5 empty] | 批准 Approval | 文控 DCC
茆霞菲 |  |  | 陈颖 |  |  |  | 王春光 | 冯震世、高博、杨洁、郭少华、丁正亚、李洋、曾小路、叶建松、徐建伟 | [5 empty] | 李晓坡 | 陈颖

## 防错清单
JSZ2-C2-L246N183A型号化成工序防错清单
序号 | 工序 | 评价/测量设备 | 防错装置 | 防错级别 | 防错检出结果 | 防错装置功能描述 | 防错验证方式 | 验证方法 | 防错验证频次 | 防错样件名称 | 防错样件编号 | 防错样件验证类型分类（缺陷/计量） | 防错样件规格 | 防错样件精度 | 防错样件校准/确认频次 | 反应计划
1 | 化成分选 | 氦检仪 | 电池气密不良 挑出装置 | 发现 | NG | 漏率不合格电池被挑出 | 缺陷样件 | 将泄漏量NG样件放至测试区，看能否被挑出，如挑出证明防错功能完好 | 1次/班 | 氦气泄漏量NG件 | 通用 | 缺陷 | / | / | 年/次 | 1、暂停生产； 2、通知工艺/设备技术人员分析防错件/设备NG原因； 3、针对原因对防错件/设备进行整改 4、进行验证后开机。
2 | 贴膜 | 绝缘耐压测试系统 | 电池 漏电流不良 挑出装置 | 发现 | NG | 漏电流不合格电池被挑出 | 缺陷样件 | 将漏电流NG样件放至测试区，看能否被挑出，如挑出证明防错功能完好 | 1次/班 | 绝缘耐压NG件 | FC-L246N183A-Z2-C2-绝缘耐压-绝缘耐压NG件-01 | 缺陷 | 漏电流＞20mA | / | 3个月/次 | 1、暂停生产； 2、通知工艺/设备技术人员分析防错件/设备NG原因； 3、针对原因对防错件/设备进行整改 4、进行验证后开机。
其中防错级别（能够根据判定做出反应的装置）有三种： | [9 empty] | 防错验证方式有两种：
（1）防止：不制造缺陷，具有闭环控制功能的防错装置。如，涂布面密度β射线闭环控制。 （2）警告：当错误发生时可以自动发出信号（报警、提示界面等）的防错装置。如，充氦气机构无氦气时可报警。 （3）发现：不传递缺陷，当出现不合格品时系统会自动挑出的防错装置，比如装配线上电芯称重不合格后会挑选出来。 | [9 empty] | （1）挑战参数：设置设备参数不符合工艺要求，看设备是否发出警告； （2）挑战件：根据已知规范专门制作，经校准并可追溯到标准的零件； （3）边界样件：经过校准的合格/不合格品，验证防错装置的功能性； （4）缺陷样件：通过防错装置时能证明不符合操作或者能被探测出的外观缺陷产品。
·

## 附图附表
化成定容工序控制计划 Control Plan of Formation & Grading | [10 empty] | 型号或共同控制计划的编号 Model/ | L246N183A | 文件代号 File NO. | PM240707-023
[11 empty] | 工序名称 Process Name | 化成定容 | 发行版次 REV. | B2
阶段 Stage |  |  | □A 样件 ■B 样件 □C 样件 □试生产 □量产 A-Sample B-Sample C-Sample Pre-production Production | [5 empty] | 适用厂区/产线 Applicable Factory/Line |  |  | Z2-C2
项目名称 Project | L246N183A |  | 项目编号 Project NO. |  | PM240707 |  | 研发经理 R&D Manager | 郭少华 | 客户名称 Customer |  | / |  | 顾客批准/日期 Customer Approval/Date | /
过程编号 Process No. | 过程名称 Process | 生产设备 工装模具 Designation/Tooling mold | 特性 characteristics |  |  | 特殊特性分类 Special Feature Classification | 方法 Method | [5 empty] | 反应计划 Reaction plan
|  |  | 编号 Number | 产品 Products | 过程 Process |  | 产品/过程产品/过程规范/公差 Product/Process/Tolerance | 评价/测量技术 Remarks/Measure Technology | 样本 Sample |  |  | 控制方法 Control Method
[9 empty] | 容量 Capacity |  | 频率 Frequency
附表OP1015-1.L246N183A化成工艺流程工步
序号 | 工步 | 电压/V | 电流/A | 真空度/Kpa | 时间/min | 保护容量(Ah) | 备注
1 | 搁置 | / | / | –80 | 5 | / | [6 empty] | 附表OP1025-1.L246N183A二次注液工艺流程工步
2 | 恒流充电 | 3.5 | 0.08C | -80 | 75 | 15 | [6 empty] | 工步 | 设置值
5 | 搁置 | / | / | 0 | 3 | / | 循环3次 | [5 empty] | 排残液正压时间 | /
6 | 搁置 | / | / | -80 | 1 | / | [6 empty] | 注液前高真空时间 | 10-40s
7 | 搁置 | / | / | -20 | 3 | / | [6 empty] | 注液循环常压时间 | 10-40s
9 | 恒流充电 | 4.1 | 0.4C | -20 | 100 | 90 | [6 empty] | 注液循环低正压时间 | /
10 | 搁置 | / | / | 0 | 3 | [7 empty] | 注液循环低负压时间 | /
11 | 结束 | / | / | / | / | [7 empty] | 杯体循环次数 | 1-3次
充电保护电压（mv） | 4150 | 放电保护电压（mv） | 0 | 放电保护容量（mAh） | 0 | 极耳不良电压（mv） | 2000 | [5 empty] | 常压流液时间 | 10-60s
充电保护电流（mA） | 75000 | 放电保护电流（mA） | 0 | 接触不良电池（mv） | 1800 | 电池温度下限℃ | 20
充电保护容量（mAh） | 160000 | 充放电总容量（mAh） | 160000 | 急停电压（mv） | 4200 | 电池温度上限℃ | 60
附表OP1035-1.L246N183A定容工艺流程工步
工步号 | 流程名称 | 电压/V | 电流/A | 时间/min | 截止电流/A | 保护电压/V | 保护容量/Ah | 备注
1 | 搁置 | / | / | 0.5 |  |  | /
2 | 恒流恒压充电 | 4.4 | 0.5c | 200 | 9.15 |  | /
3 | 搁置 | / | / | 5 |  |  | /
4 | 恒流放电 | 2.5 | 0.33c | 250 |  |  | /
5 | 搁置 | / | / | 5 |  |  | / |  |  | 附表OP1045-1.L246N183A DCR测试工步
6 | 恒流恒压充电 | 4.135 | 0.5c | 250 | 9.15 |  | /
7 | 搁置 | / | / | 5 |  |  | / |  |  | 工步号 | 流程名称 | 电压/V | 电流/A | 时间/s
8 | 恒流恒压放电 | 4.105 | 0.1c | 80 | 1.83 |  | / |  |  | 1 | DCR放电 | / | 2C/366A | 10
9 | 搁置 | / | / | 2 |  |  | / |  |  | 取第0s和第9s的电压数据进行计算
10 | 结束 | / | / |  | / |  |  | /
取第4步为定容容量
保护参数 | [9 empty] | 附表1060-1，贴膜方式
充电保护电流 | 95A | 充电保护容量 | 300Ah | 放电保护电压 | 2.45V | 放电保护电流 | 65A
充放电总容量 | 500Ah | 接触不良电压 | 1.8V | 急停电压 | 4.5V | 极耳不良电压 | 2V
电池温度下限 |  | 20℃ |  |  | 电池温度上限 |  | 50℃
附表OP1035-1.L246N183A定容返工工艺流程工步
工步号 | 流程名称 | 电压/V | 电流/A | 时间/min | 截止电流/A | 保护电压/V | 保护容量/Ah | 备注
1 | 搁置 | / | / | 0.5 |  |  | /
2 | 恒流恒压充电 | 4.4 | 0.5c | 220 | 9.15 |  | /
3 | 搁置 | / | / | 5 |  |  | /
4 | 恒流放电 | 2.5 | 0.33c | 250 |  |  | /
5 | 搁置 | / | / | 5 |  |  | /
6 | 恒流恒压充电 | 4.135 | 0.5c | 250 | 9.15 |  | /
7 | 搁置 | / | / | 5 |  |  | /
8 | 恒流恒压放电 | 4.105 | 0.1c | 80 | 1.83 |  | /
9 | 搁置 | / | / | 2
10 | 结束 | / | / |  | / |  |  | /
取第4步为定容容量
保护参数
充电保护电流 | 95A | 充电保护容量 | 300Ah | 放电保护电压 | 2.45V | 放电保护电流 | 65A
充放电总容量 | 500Ah | 接触不良电压 | 1.8V | 急停电压 | 4.5V | 极耳不良电压 | 2V
电池温度下限 |  | 20℃ |  |  | 电池温度上限 |  | 50℃
备注 | 1、过程编号、过程名称、作业步骤、产品特性、过程特性的描述，在过程流程图、PFMEA、控制计划中应保持统一。 1、Operation、Process Description、Job step、Product Parameter、Control Parameter，Process flow chart、PFEMA、Control plan。 2、“★”表示产品与安全有关的特殊特性符号，关键产品参数/关键过程参数/关键工序； “☆”表示产品与安全无关的特殊特性符号，重要产品参数/重要过程参数/重要工序。 2、“★”show production and safety identify special characteristics symbol，Key product parameter/Key Process parameter/Key Process;“☆”show a special characteristic symbol that has nothing to do with the product and security，important product parameter/important Process parameter/important Process。 3、“△”表示该处生产设备/工装模具具有防错功能。 3、“△”show designation/tooling mold have the function of error-proofing。
编制 Editor |  |  | 文审 DCC |  |  |  | 审核 Audit |  |  | 会签 Countersign |  | 批准 Approval |  | 文控 DCC
茆霞菲 |  |  | 陈颖 |  |  |  | 王春光 |  |  | 冯震世、高博、杨洁、郭少华、丁正亚、李洋、曾小路、叶建松、徐建伟 |  | 李晓坡 |  | 陈颖