## 变更履历
变更履历表 Revision History
文件编号 File No. | 版本号 Vision No. | 发行日期 Issue Date | 修订原因 Revision Reasons | 备注 Remarks
| A0 | 2024.07.04 | 首版发布

## 特殊特性符号对照表
特殊特性符号对照表
序号 | 特殊特性 | 特殊特性标识符
|  | 627客户 | 中创新航
1 | 关键特性 | ★ | ★
2 | 重要特性 | ☆ | ☆

## 标准选项
系统功能 | 要求（简要描述@环境、条件、工况） | 规范公差 | 特殊特性符号 | 特殊特性来源 | 传递要求 | 特殊特性标示位置 | 特殊特性管控方式 | 备注
专家组确定 | 专家组确定 | 责任设计人员确定 | 专家组确定 | 专家组确定 | 专家组确定 | 专家组确定 | 专家组确定 | 工程师备注
机械性能 | 电池厚度 |  | ★ | 客户要求 | 零部件和接口 | 零部件技术协议 | DV/PV
电气性能 | 电池宽度 |  | ☆ | 模组分解 | 过程 | DFMEA | 型式实验
安全性能 | 不含极柱高度 |  |  | 整包分解 |  | 图纸 | 来料检验
法律法规 | 电池总高度 |  |  | 零部件分解 |  | PFMEA | 过程检验
| 电池底部平面度 |  |  | 三新分解 |  | 过程流程图 | CP
|  |  |  | 法律法规 |  | 设计制程标准 | 首样确认
|  |  |  | 经验教训 |  | CP | 供应商认可
检规（IQC）
供应商
测试大纲

## 产品
2024-07-30
产品特殊特性清单 | [13 empty] | 效果确认结果 | PQM确认
项目名称 | L246N183A锂离子电池项目 |  | 项目编号 | PM240706 |  |  | 产品型号 | L246N183A
客户名称 | 627客户 |  | 研发经理 | 郭少华/黄瑛璇 |  | 项目阶段 | 项目阶段 | A样
编制日期 | 2024-07-04 |  | 修订日期 | / |  |  | 版本 | A0
序号 | 零部件 | 产品特性 | 规范&公差 | 特殊特性符号 | 特殊特性来源 | 传递要求 | 特殊特性标示位置 | 特殊特性管控方式 | 过程特性 | 过程特殊特性分类 | 过程特殊特性标示位置 | 过程特殊特性管控方式 | 备注
1 | 机械性能 | 电池厚度(300kgf 带蓝膜) | 41.7±0.3 mm | ☆ | 整包分解 | 零部件和接口 | 图纸、DFMEA、设计制程标准、PFMEA、过程流程图、CP | CP、过程检验 | / | / | / | / | / | OK | 杨洁
2 |  | 电池宽度（带蓝膜） | 245.5±0.4 mm | ☆ | 整包分解 | 零部件和接口 | 图纸、DFMEA、设计制程标准、PFMEA、过程流程图、CP | CP、过程检验 | / | / | / | / | / | OK | 杨洁
3 |  | 不含极柱高度（带蓝膜） | 115.07±0.40 mm | ☆ | 零部件分解 | 零部件和接口 | 图纸、DFMEA、设计制程标准、PFMEA、过程流程图、CP | CP、过程检验 | / | / | / | / | / | OK | 杨洁
4 |  | 电池总高度（带蓝膜） | 117.6±0.5 mm | ☆ | 整包分解 | 零部件和接口 | 图纸、DFMEA、设计制程标准、PFMEA、过程流程图、CP | CP、过程检验 | / | / | / | / | / | OK | 杨洁
5 |  | 电芯重量 | 2770±20 g | ☆ | 整包分解 | 零部件和接口、过程 | 图纸、DFMEA、设计制程标准、PFMEA、过程流程图、CP | CP、过程检验 | 注液量 | ☆ | CP、PFMEA、SIP | CP | / | OK | 杨洁
6 | 电气性能 | 额定电压 | 3.76 V@1/3C | ☆ | 整包分解 | / | 图纸、DFMEA、测试大纲 | DV/PV、型式实验 | / | / | / | / | / | OK | 杨洁
7 |  |  | 3.71 V@1C | ☆ | 整包分解 | / | DFMEA、测试大纲 | DV/PV、型式实验 | / | / | / | / | / | OK | 杨洁
8 |  | 容量 | 187.2Ah@1/3C，min | ☆ | 整包分解 | 过程 | 图纸、DFMEA、设计制程标准、PFMEA、过程流程图、CP | DV/PV、型式实验、CP、过程检验 | / | / | / | / | / | OK | 杨洁
9 |  |  | 183.4 Ah@1C，min | ☆ | 整包分解 | 过程 | DFMEA、设计制程标准、PFMEA、过程流程图、CP | DV/PV、型式实验、CP、过程检验 | / | / | / | / | / | OK | 杨洁
10 |  | 能量 | 703.9 Wh@1/3C | ☆ | 整包分解 | / | 图纸、DFMEA、测试大纲 | DV/PV、型式实验 | / | / | / | / | / | OK | 杨洁
11 |  |  | 680.4 Wh@1C | ☆ | 整包分解 | / | DFMEA、测试大纲 | DV/PV、型式实验 | / | / | / | / | / | OK | 杨洁
12 |  | 工作SOC范围 | 2~97% | ☆ | 整包分解 | / | 图纸、DFMEA | / | / | / | / | / | / | OK | 杨洁
13 |  | 体积能量密度 | 598 Wh/L@1/3C | ☆ | 整包分解 | / | 图纸、DFMEA、测试大纲 | DV/PV、型式实验 | / | / | / | / | / | OK | 杨洁
14 |  |  | 578 Wh/L@1C | ☆ | 整包分解 | / | DFMEA、测试大纲 | DV/PV、型式实验 | / | / | / | / | / | OK | 杨洁
15 |  | 重量能量密度 | 254.1 Wh/kg@1/3C | ☆ | 整包分解 | / | 图纸、DFMEA、测试大纲 | DV/PV、型式实验 | / | / | / | / | / | OK | 杨洁
16 |  |  | 243.2 Wh/kg@1C | ☆ | 整包分解 | / | DFMEA、测试大纲 | DV/PV、型式实验 | / | / | / | / | / | OK | 杨洁
17 |  | 工作电压范围 | 2.2-4.4V -30℃＜T＜0℃ 2.5-4.4V 0℃≤T＜10℃ 2.8-4.4V 10℃≤T＜55℃ | ☆ | 整包分解 | 过程 | 图纸、DFMEA | / | / | / | / | / | / | OK | 杨洁
18 |  | 充电温度 | -20~55℃ | ☆ | 整包分解 | 零部件和接口 | 图纸、DFMEA | / | / | / | / | / | / | OK | 杨洁
19 |  | 放电温度 | -30~55℃ | ☆ | 整包分解 | 零部件和接口 | 图纸、DFMEA | / | / | / | / | / | / | OK | 杨洁
20 |  | 存储温度 | -40~65℃ | ☆ | 整包分解 | 零部件和接口 | 图纸、DFMEA | / | / | / | / | / | / | OK | 杨洁
21 |  | 电芯DCR | ≤0.55mΩ @3.5C 50%SOC 10s | ☆ | 整包分解 | 零部件和接口 | DFMEA、测试大纲 | DV/PV、型式实验 | / | / | / | / | / | OK | 杨洁
22 |  |  | ≤0.52mΩ @3.5C 80%SOC 10s | ☆ | 整包分解 | 零部件和接口 | DFMEA、测试大纲 | DV/PV、型式实验 | / | / | / | / | / | OK | 杨洁
23 |  |  | ≤0.51mΩ @3.5C 95%SOC 10s | ☆ | 整包分解 | 零部件和接口 | DFMEA、测试大纲 | DV/PV、型式实验 | / | / | / | / | / | OK | 杨洁
24 |  |  | ≤0.45mΩ@2C @80%SOC 10s | ☆ | 整包分解 | 零部件和接口 | DFMEA、测试大纲 | CP、过程检验 | / | / | / | / | / | OK | 杨洁
25 |  | 30min持续放电功率 | 617.3 kW@25℃，90%SOC | ☆ | 整包分解 | 零部件和接口 | DFMEA、测试大纲 | DV/PV、型式实验 | / | / | / | / | / | OK | 杨洁
26 |  | 60s放电功率 | 2366 kW@25℃，50%SOC | ☆ | 整包分解 | 零部件和接口 | DFMEA、测试大纲/ 图纸 | DV/PV、型式实验 | / | / | / | / | / | OK | 杨洁
27 |  |  | 956.8 kW@25℃，10%SOC | ☆ | 整包分解 | 零部件和接口 | DFMEA、测试大纲 | DV/PV、型式实验 | / | / | / | / | / | OK | 杨洁
28 |  | 10s放电功率 | 4.403 kW@25℃，90%SOC | ☆ | 整包分解 | 零部件和接口 | DFMEA、测试大纲 | DV/PV、型式实验 | / | / | / | / | / | OK | 杨洁
29 |  |  | 4.167 kW@25℃，50%SOC | ☆ | 整包分解 | 零部件和接口 | DFMEA、测试大纲/ 图纸 | DV/PV、型式实验 | / | / | / | / | / | OK | 杨洁
30 |  |  | 3.703 kW@25℃，30%SOC | ☆ | 整包分解 | 零部件和接口 | DFMEA、测试大纲 | DV/PV、型式实验 | / | / | / | / | / | OK | 杨洁
31 |  |  | 2.829 kW@25℃，10%SOC | ☆ | 整包分解 | 零部件和接口 | DFMEA、测试大纲 | DV/PV、型式实验 | / | / | / | / | / | OK | 杨洁
32 |  |  | 2.964 kW@-7℃，90%SOC | ☆ | 整包分解 | 零部件和接口 | DFMEA、测试大纲 | DV/PV、型式实验 | / | / | / | / | / | OK | 杨洁
33 |  |  | 2.469 kW@-7℃，50%SOC | ☆ | 整包分解 | 零部件和接口 | DFMEA、测试大纲 | DV/PV、型式实验 | / | / | / | / | / | OK | 杨洁
34 |  |  | 2.151 kW@-7℃，30%SOC | ☆ | 整包分解 | 零部件和接口 | DFMEA、测试大纲 | DV/PV、型式实验 | / | / | / | / | / | OK | 杨洁
35 |  |  | 1.512 kW@-7℃，10%SOC | ☆ | 整包分解 | 零部件和接口 | DFMEA、测试大纲 | DV/PV、型式实验 | / | / | / | / | / | OK | 杨洁
36 |  |  | 0.947 kW@-7℃，3%SOC | ☆ | 整包分解 | 零部件和接口 | DFMEA、测试大纲 | DV/PV、型式实验 | / | / | / | / | / | OK | 杨洁
37 |  |  | 2.366 kW@-15℃，90%SOC | ☆ | 整包分解 | 零部件和接口 | DFMEA、测试大纲 | DV/PV、型式实验 | / | / | / | / | / | OK | 杨洁
38 |  |  | 2.037 kW@-15℃，50%SOC | ☆ | 整包分解 | 零部件和接口 | DFMEA、测试大纲 | DV/PV、型式实验 | / | / | / | / | / | OK | 杨洁
39 |  |  | 1.440 kW@-15℃，30%SOC | ☆ | 整包分解 | 零部件和接口 | DFMEA、测试大纲 | DV/PV、型式实验 | / | / | / | / | / | OK | 杨洁
40 |  |  | 0.957 kW@-15℃，10%SOC | ☆ | 整包分解 | 零部件和接口 | DFMEA、测试大纲 | DV/PV、型式实验 | / | / | / | / | / | OK | 杨洁
41 |  |  | 0.617 kW@-15℃，3%SOC | ☆ | 整包分解 | 零部件和接口 | DFMEA、测试大纲 | DV/PV、型式实验 | / | / | / | / | / | OK | 杨洁
42 |  | 10s充电功率 | 1.749 kW@25℃，95%SOC | ☆ | 整包分解 | 零部件和接口 | DFMEA、测试大纲 | DV/PV、型式实验 | / | / | / | / | / | OK | 杨洁
43 |  |  | 2.006 kW@25℃，90%SOC | ☆ | 整包分解 | 零部件和接口 | DFMEA、测试大纲 | DV/PV、型式实验 | / | / | / | / | / | OK | 杨洁
44 |  |  | 2.418 kW@25℃，50%SOC | ☆ | 整包分解 | 零部件和接口 | DFMEA、测试大纲 | DV/PV、型式实验 | / | / | / | / | / | OK | 杨洁
45 |  |  | 2.418 kW@25℃，10%SOC | ☆ | 整包分解 | 零部件和接口 | DFMEA、测试大纲 | DV/PV、型式实验 | / | / | / | / | / | OK | 杨洁
46 |  |  | 0.278 kW@-7℃，95%SOC | ☆ | 整包分解 | 零部件和接口 | DFMEA、测试大纲 | DV/PV、型式实验 | / | / | / | / | / | OK | 杨洁
47 |  |  | 0.412 kW@-7℃，90%SOC | ☆ | 整包分解 | 零部件和接口 | DFMEA、测试大纲 | DV/PV、型式实验 | / | / | / | / | / | OK | 杨洁
48 |  |  | 0.566 kW@-7℃，50%SOC | ☆ | 整包分解 | 零部件和接口 | DFMEA、测试大纲 | DV/PV、型式实验 | / | / | / | / | / | OK | 杨洁
49 |  |  | 0.772 kW@-7℃，10%SOC | ☆ | 整包分解 | 零部件和接口 | DFMEA、测试大纲 | DV/PV、型式实验 | / | / | / | / | / | OK | 杨洁
50 |  | 快充时间 | ≤20 min@10~80%SOC，25℃ | ☆ | 整包分解 | 零部件和接口 | DFMEA、测试大纲 | DV/PV、型式实验 | / | / | / | / | / | OK | 杨洁
51 |  |  | ≤20min@80-97%SOC，25℃ | ☆ | 整包分解 | 零部件和接口 | DFMEA、测试大纲 | DV/PV、型式实验 | / | / | / | / | / | OK | 杨洁
52 |  |  | ≤180min@10-80%SOC，-10℃（无温升） | ☆ | 整包分解 | 零部件和接口 | DFMEA、测试大纲 | DV/PV、型式实验 | / | / | / | / | / | OK | 杨洁
53 |  |  | ≤24 min@10~80%SOC，40℃（含热管理） | ☆ | 整包分解 | 零部件和接口 | DFMEA、测试大纲 | DV/PV、型式实验 | / | / | / | / | / | OK | 杨洁
54 |  | 循环寿命 | ≥2000 cls@80%SOH，25℃，快充/1C，使用DOD | ☆ | 整包分解 | 零部件和接口 | DFMEA、测试大纲 | DV/PV、型式实验 | / | / | / | / | / | OK | 杨洁
55 |  |  | ≥1500 cls@80%SOH，45℃，快充/1C，使用DOD | ☆ | 整包分解 | 零部件和接口 | DFMEA、测试大纲 | DV/PV、型式实验 | / | / | / | / | / | OK | 杨洁
56 |  | 快充循环 | ≥1500 cls@80%SOH，25℃ | ☆ | 顾客要求 | 零部件和接口 | DFMEA、测试大纲 | DV/PV、型式实验 | / | / | / | / | / | OK | 杨洁
57 |  |  | ≥1200 cls@80%SOH，10℃ | ☆ | 顾客要求 | 零部件和接口 | DFMEA、测试大纲 | DV/PV、型式实验 | / | / | / | / | / | OK | 杨洁
58 |  |  | ≥1000 cls@80%SOH，0℃ | ☆ | 顾客要求 | 零部件和接口 | DFMEA、测试大纲 | DV/PV、型式实验 | / | / | / | / | / | OK | 杨洁
59 |  |  | ≥600 cls@80%SOH，-10℃ | ☆ | 顾客要求 | 零部件和接口 | DFMEA、测试大纲 | DV/PV、型式实验 | / | / | / | / | / | OK | 杨洁
60 |  |  | ≥400 cls@80%SOH，-20℃ | ☆ | 顾客要求 | 零部件和接口 | DFMEA、测试大纲 | DV/PV、型式实验 | / | / | / | / | / | OK | 杨洁
61 |  | 自放电率 | 容量保持率≥97%，容量恢复率≥99% @25℃ 100%SOC 30days | ☆ | 顾客要求 | 零部件和接口 | DFMEA、测试大纲 | DV/PV、型式实验 | / | / | / | / | / | OK | 杨洁
62 |  |  | 容量保持率≥94%，容量恢复率≥98% @45℃ 100%SOC 30days | ☆ | 顾客要求 | 零部件和接口 | DFMEA、测试大纲 | DV/PV、型式实验 | / | / | / | / | / | OK | 杨洁
63 |  |  | 容量保持率≥89%，容量恢复率≥97% @60℃ 100%SOC 30days | ☆ | 顾客要求 | 零部件和接口 | DFMEA、测试大纲 | DV/PV、型式实验 | / | / | / | / | / | OK | 杨洁
64 |  |  | 自放电率≤2%首月，之后每月1.5% @25℃ 40%SOC | ☆ | 顾客要求 | 零部件和接口 | DFMEA、测试大纲 | DV/PV、型式实验 | / | / | / | / | / | OK | 杨洁
65 |  | 日历寿命 | SOH≥98% @25℃，100%SOC，300days | ☆ | 整包分解 | 零部件和接口 | DFMEA、测试大纲 | DV/PV、型式实验 | / | / | / | / | / | OK | 杨洁
66 |  |  | SOH≥95% @45℃，100%SOC，300days | ☆ | 整包分解 | 零部件和接口 | DFMEA、测试大纲 | DV/PV、型式实验 | / | / | / | / | / | OK | 杨洁
67 |  |  | SOH≥84% @60℃，100%SOC，300days | ☆ | 整包分解 | 零部件和接口 | DFMEA、测试大纲 | DV/PV、型式实验 | / | / | / | / | / | OK | 杨洁
68 |  |  | SOH≥80% @45℃，100%SOC，3years | ☆ | 整包分解 | 零部件和接口 | DFMEA、测试大纲 | DV/PV、型式实验 | / | / | / | / | / | OK | 杨洁
69 |  |  | SOH≥80% @60℃，100%SOC，1years | ☆ | 整包分解 | 零部件和接口 | DFMEA、测试大纲 | DV/PV、型式实验 | / | / | / | / | / | OK | 杨洁
70 |  | 存储产气 | ≤0.6MPa @60℃，100%SOC，300days | ☆ | 顾客要求 | 零部件和接口 | DFMEA、测试大纲 | DV/PV、型式实验 | / | / | / | / | / | OK | 杨洁
71 |  | 高低温容量&能量 | ≥75% @1/3C，≥78% @1C，@-30℃ | ☆ | 整包分解 | 零部件和接口 | DFMEA、测试大纲 | DV/PV、型式实验 | / | / | / | / | / | OK | 杨洁
72 |  |  | ≥82% @1/3C，≥84% @1C，@-20℃ | ☆ | 整包分解 | 零部件和接口 | DFMEA、测试大纲 | DV/PV、型式实验 | / | / | / | / | / | OK | 杨洁
73 |  |  | ≥85% @1/3C，≥87% @1C，@-15℃ | ☆ | 整包分解 | 零部件和接口 | DFMEA、测试大纲 | DV/PV、型式实验 | / | / | / | / | / | OK | 杨洁
74 |  |  | ≥88% @1/3C，≥88% @1C，@-10℃ | ☆ | 整包分解 | 零部件和接口 | DFMEA、测试大纲 | DV/PV、型式实验 | / | / | / | / | / | OK | 杨洁
75 |  |  | ≥91% @1/3C，≥91% @1C，@-7℃ | ☆ | 整包分解 | 零部件和接口 | DFMEA、测试大纲 | DV/PV、型式实验 | / | / | / | / | / | OK | 杨洁
76 |  |  | ≥93% @1/3C，≥92% @1C，@0℃ | ☆ | 整包分解 | 零部件和接口 | DFMEA、测试大纲 | DV/PV、型式实验 | / | / | / | / | / | OK | 杨洁
77 |  |  | ≥96% @1/3C，≥95% @1C，@10℃ | ☆ | 整包分解 | 零部件和接口 | DFMEA、测试大纲 | DV/PV、型式实验 | / | / | / | / | / | OK | 杨洁
78 |  |  | ≥100% @1/3C，≥100% @1C，@25℃ | ☆ | 整包分解 | 零部件和接口 | DFMEA、测试大纲 | DV/PV、型式实验 | / | / | / | / | / | OK | 杨洁
79 |  |  | ≥100% @1/3C，≥100% @1C，@45℃ | ☆ | 整包分解 | 零部件和接口 | DFMEA、测试大纲 | DV/PV、型式实验 | / | / | / | / | / | OK | 杨洁
80 |  | 倍率放电保持率 | ≥100% @1/3C，@25℃ | ☆ | 整包分解 | 零部件和接口 | DFMEA、测试大纲 | DV/PV、型式实验 | / | / | / | / | / | OK | 杨洁
81 |  |  | ≥98% @1/2C，@25℃ | ☆ | 整包分解 | 零部件和接口 | DFMEA、测试大纲 | DV/PV、型式实验 | / | / | / | / | / | OK | 杨洁
82 |  |  | ≥97% @1C，@25℃ | ☆ | 整包分解 | 零部件和接口 | DFMEA、测试大纲 | DV/PV、型式实验 | / | / | / | / | / | OK | 杨洁
83 |  |  | ≥97% @1.5C，@25℃ | ☆ | 整包分解 | 零部件和接口 | DFMEA、测试大纲 | DV/PV、型式实验 | / | / | / | / | / | OK | 杨洁
84 |  |  | ≥95% @2C，@25℃ | ☆ | 整包分解 | 零部件和接口 | DFMEA、测试大纲 | DV/PV、型式实验 | / | / | / | / | / | OK | 杨洁
85 |  | EOW质保寿命 | 2年/5万公里，容量保持率≥90%SOH，充放电功率≥90% | ☆ | 整包分解 | 零部件和接口 | DFMEA | / | / | / | / | / | / | OK | 杨洁
86 |  |  | 5年/10万公里，容量保持率≥85%SOH，充放电功率≥85% | ☆ | 整包分解 | 零部件和接口 | DFMEA | / | / | / | / | / | / | OK | 杨洁
87 |  |  | 8年/16万公里，容量保持率≥80%SOH，充放电功率≥80% | ☆ | 整包分解 | 零部件和接口 | DFMEA | / | / | / | / | / | / | OK | 杨洁
88 |  | MOL设计寿命 | 10年 or 24万公里，容量保持率≥70%SOH，充放电功率≥70% | ☆ | 整包分解 | 零部件和接口 | DFMEA | / | / | / | / | / | / | OK | 杨洁
89 |  | 容量一致性 | ≤3%（分档） | ☆ | 整包分解 | 过程 | 设计制程标准、PFMEA、CP | CP、过程检验 | / | / | / | / | / | 待确认 | 杨洁
90 |  | DCR一致性 | ≤15% | ☆ | 顾客要求 | 过程 | 设计制程标准、PFMEA、CP | CP、过程检验 | / | / | / | / | / | OK | 杨洁
91 |  | 电芯压差 | ≤5mV（分档） | ☆ | 整包分解 | 过程 | 设计制程标准、PFMEA、CP | CP、过程检验 | / | / | / | / | / | 待确认 | 杨洁
92 |  | 电芯k值 | ≤0.03mV/h @80%SOC 48h | ☆ | 经验教训 | 过程 | 图纸、DFMEA、设计制程标准、PFMEA、过程流程图、CP | CP、过程检验 | 正极合浆磁棒磁感应强度 | ☆ | CP、PFMEA、SIP | CP | / | OK | 杨洁
[9 empty] | 负极合浆磁棒磁感应强度 | ☆ | CP、PFMEA、SIP | CP | / | OK | 杨洁
[9 empty] | 正极涂布磁棒与极片距离 | ☆ | CP、PFMEA、SIP | 首件确认 | / | OK | 杨洁
[9 empty] | 负极涂布磁棒与极片距离 | ☆ | CP、PFMEA、SIP | 首件确认 | / | OK | 杨洁
[9 empty] | 正极涂布磁棒磁感应强度 | ☆ | CP、PFMEA、SIP | CP | / | OK | 杨洁
[9 empty] | 负极涂布磁棒磁感应强度 | ☆ | CP、PFMEA、SIP | CP | / | OK | 杨洁
[9 empty] | 正极辊压磁棒与极片距离 | ☆ | CP、PFMEA、SIP | 首件确认 | / | OK | 杨洁
[9 empty] | 负极辊压磁棒与极片距离 | ☆ | CP、PFMEA、SIP | 首件确认 | / | OK | 杨洁
[9 empty] | 正极辊压磁棒磁感应强度 | ☆ | CP、PFMEA、SIP | CP | / | OK | 杨洁
[9 empty] | 负极辊压磁棒磁感应强度 | ☆ | CP、PFMEA、SIP | CP | / | OK | 杨洁
[9 empty] | 正极分切磁棒与极片距离 | ☆ | CP、PFMEA、SIP | 首件确认 | / | OK | 杨洁
[9 empty] | 负极分切磁棒与极片距离 | ☆ | CP、PFMEA、SIP | 首件确认 | / | OK | 杨洁
[9 empty] | 正极分切磁棒磁感应强度 | ☆ | CP、PFMEA、SIP | CP | / | OK | 杨洁
[9 empty] | 负极分切磁棒磁感应强度 | ☆ | CP、PFMEA、SIP | CP | / | OK | 杨洁
93 |  | 电芯ACR | ≤0.3 mΩ @80%SOC | ☆ | 整包分解 | 过程 | 图纸、DFMEA、设计制程标准、PFMEA、过程流程图、CP | CP、过程检验 | 热压温度 | ★ | CP、PFMEA、SIP | CP | / | 待确认 | 杨洁
[9 empty] | 热压压力 | ★ | CP、PFMEA、SIP | CP | / | OK | 杨洁
[9 empty] | 热压时间 | ★ | CP、PFMEA、SIP | CP | / | OK | 杨洁
94 |  | 海拔高度 | 5000 m | ☆ | 顾客要求 | 零部件和接口 | DFMEA | / | / | / | / | / | / | OK | 杨洁
95 |  | 湿度 | 0~100% | ☆ | 顾客要求 | 零部件和接口 | DFMEA | / | / | / | / | / | / | OK | 杨洁
96 | 安全性能 | 气密性 | ≤1*10-7Pa·m3/s | ★ | 经验教训、安全相关 | 零部件和接口 | 图纸、DFMEA、零部件技术协议、PFMEA、过程流程图、CP | CP、过程检验 | / | / | / | / | / | OK | 杨洁
97 |  | 壳体绝缘(边电压) | 2.2-3.2V | ★ | 经验教训、安全相关 | 零部件和接口 | 图纸、DFMEA、过程流程图、PFMEA、CP | CP、来料检验、过程检验 | / | / | / | / | / | OK | 杨洁
98 |  | 过充 | 20次 | ★ | 顾客要求、法律法规 | 零部件和接口 | DFMEA、测试大纲 | DV/PV、型式实验 | / | / | / | / | / | OK | 杨洁
99 |  | 过放 | 20次 | ★ | 顾客要求、法律法规 | 零部件和接口 | DFMEA、测试大纲 | DV/PV、型式实验 | / | / | / | / | / | OK | 杨洁
100 |  | 加热 | 不爆炸，不起火 | ★ | 法律法规 | 零部件和接口 | DFMEA、测试大纲 | DV/PV、型式实验 | / | / | / | / | 38031 | OK | 杨洁
101 |  | 短路 | 不爆炸，不起火 | ★ | 法律法规 | 零部件和接口 | DFMEA、测试大纲 | DV/PV、型式实验 | / | / | / | / | 38031 | OK | 杨洁
102 |  | 挤压 | 不爆炸，不起火 | ★ | 顾客要求、法律法规 | 零部件和接口 | DFMEA、测试大纲 | DV/PV、型式实验 | / | / | / | / | 38031 | OK | 杨洁
103 |  | 针刺 | 不爆炸，不起火 | ★ | 法律法规 | 零部件和接口 | DFMEA、测试大纲 | DV/PV、型式实验 | / | / | / | / | 31485 | OK | 杨洁
104 |  | 跌落 | 不爆炸，不起火 | ★ | 法律法规 | 零部件和接口 | DFMEA、测试大纲 | DV/PV、型式实验 | / | / | / | / | 31485 | OK | 杨洁
105 |  | 温度循环 | 不爆炸，不起火 | ★ | 法律法规 | 零部件和接口 | DFMEA、测试大纲 | DV/PV、型式实验 | / | / | / | / | 38031 | OK | 杨洁
106 |  | 海水浸泡 | 不爆炸，不起火 | ★ | 法律法规 | 零部件和接口 | DFMEA、测试大纲 | DV/PV、型式实验 | / | / | / | / | 31485 | OK | 杨洁
107 |  | 低气压 | 不爆炸，不起火 | ★ | 法律法规 | 零部件和接口 | DFMEA、测试大纲 | DV/PV、型式实验 | / | / | / | / | 31485 | OK | 杨洁
108 |  | 振动 | 不爆炸，不起火 | ★ | 整包分解、安全相关 | 零部件和接口 | DFMEA、测试大纲 | DV/PV、型式实验 | / | / | / | / | GBT 31467.3-2015 7.1.2 两倍38031 | OK | 杨洁
109 |  | 侧面挤压 | ≥15mm 不漏液，不爆炸，不起火 | ★ | 整包分解、安全相关 | 零部件和接口 | DFMEA、测试大纲 | DV/PV、型式实验 | / | / | / | / | / | OK | 杨洁
110 |  | 冲击 | 水平方向 90g 90ms 垂直方向 60g 90ms 不爆炸，不起火 | ★ | 整包分解、安全相关 | 零部件和接口 | DFMEA、测试大纲 | DV/PV、型式实验 | / | / | / | / | / | OK | 杨洁
111 |  | 底部球击 | 电芯底部变形量≥10mm，不漏液，不起火，不爆炸 | ★ | 整包分解、安全相关 | 零部件和接口 | DFMEA、测试大纲 | DV/PV、型式实验 | / | / | / | / | / | OK | 杨洁
112 |  | ARC | T2温度≥145℃（1℃/min） | ★ | 整包分解、安全相关 | 零部件和接口 | 测试大纲 | DV/PV、型式实验 | / | / | / | / | / | OK | 杨洁
113 | 绝缘耐压 | 绝缘 | 极柱与大面绝缘电阻≥200MΩ | ★ | 整包分解、安全相关 | 零部件和接口 | 图纸、DFMEA、设计制程标准、PFMEA、过程流程图、CP | CP、过程检验 | / | / | / | / | / | OK | 杨洁
114 |  | 耐压 | 漏电流≤20mA（测试电压AC1800V AC 3S） | ★ | 整包分解、安全相关 | 零部件和接口 | 图纸、DFMEA、设计制程标准、PFMEA、过程流程图、CP | CP、过程检验 | / | / | / | / | / | OK | 杨洁
115 | 国标 | 国标 | 满足GB 38031-2020、GB/T 31484、GB/T 31486 | ★ | 法律法规 | / | / | DV | / | / | / | / | / | OK | 杨洁
116 | 可追溯性 | 企标 | 追溯码满足Q/CALB 0103001-2022《车用动力蓄电池编码规则》 | ★ | 整包分解、法律法规 |  | 图纸 | / | / | / | / | / | / | OK | 杨洁
117 | 法律法规 | 禁限用物质 | 满足RoHS要求 | ★ | 客户要求、法律法规 | / | 图纸、技术协议和SOR | 供应商认可 | / | / | / | / | / | OK | 杨洁
118 |  | 阻燃等级 | 单体电池所用的塑料材料（除胶带）需满足V0燃烧等级 | ★ | 模组分解、法律法规 | / | 图纸、技术协议和SOR | 供应商认可 | / | / | / | / | / | OK | 杨洁
1.“★”表示产品与安全或法律法规有关的特殊特性符号； “☆”表示产品与安全或法律无关的特殊特性符号。 2.过程编号、过程流程名称、作业步骤、产品特性、过程特性的描述，在过程流程图、PFMEA、控制计划等相关文件中应保持统一。 3.该表仅需填写有产品特性或过程特性的对应过程，其余过程不需填写。
编制 |  | 郭少华 |  | 校对 | 杨洁 冯震世 高博 于严平 丁尧祺，钱建业
审核 |  | 杨洁 |  | 批准

## 零部件和接口
2024-08-15
零部件和接口产品特殊特性清单 | [13 empty] | 效果确认结果 | PQM确认
项目名称 | L246N183A锂离子电池项目 |  | 项目编号 | PM240706 |  |  | 产品型号 | L246N183A
客户名称 | 627客户 |  | 研发经理 | 郭少华/黄瑛璇 |  |  | 项目阶段 | A样
编制日期 | 2024-07-04 |  | 修订日期 | / |  |  | 版本 | A0
序号 | 零部件 | 产品特性 | 规范公差 | 特殊特性符号 | 特殊特性来源 | 传递要求 | 特殊特性标示位置 | 特殊特性管控方式 | 过程特性 | 过程特殊特性分类 | 过程特殊特性标示位置 | 过程特殊特性管控方式 | 备注
1 | 铜箔 | 厚度 | 4.5(-0.5,＋1.5) μm | ☆ | 电芯分解 | / | 零部件技术协议/检规 | 来料检验 | / | / | / | / |  | OK | 杨洁
2 |  | 铜箔翘曲 | 高度≤10mm | ☆ | 电芯分解 | / | 零部件技术协议/检规 | 来料检验 | / | / | / | / |  | OK | 杨洁
3 |  | 单位面积重量 | 40.50±1.50 g/m2 | ☆ | 电芯分解 | / | 零部件技术协议/检规 | 来料检验 | / | / | / | / |  | OK | 杨洁
4 |  | 抗拉强度 | 320.0-400.0 Mpa | ☆ | 电芯分解 | / | 零部件技术协议/检规 | 来料检验 | / | / | / | / |  | OK | 杨洁
5 |  | 延伸率 | 3.5-13.0 % | ☆ | 电芯分解 | / | 零部件技术协议/检规 | 来料检验 | / | / | / | / |  | OK | 杨洁
6 |  | 边缘毛刺 | 毛刺长度≤45μm，取样长度50cm | ★ | 电芯分解 | / | 零部件技术协议/检规 | 来料检验 | / | / | / | / |  | OK | 杨洁
7 |  | 边缘铜屑 | 10cm2胶面内无直径＞45μm的铜屑 | ★ | 电芯分解 | / | 零部件技术协议/检规 | 来料检验 | / | / | / | / |  | OK | 杨洁
8 |  | 禁限用物质 | 满足ROHS要求 | ★ | 法律法规 | / | / | 供应商认可 | / | / | / | / |  | OK | 杨洁
9 | 铝箔 | 厚度 | 12.0±1.0μm | ☆ | 电芯分解 | / | 零部件技术协议/检规 | 来料检验 | / | / | / | / |  | OK | 杨洁
10 |  | 面密度 | 32.46±1.63 g/㎡ | ☆ | 电芯分解 | / | 零部件技术协议/检规 | 来料检验 | / | / | / | / |  | OK | 杨洁
11 |  | 抗拉强度 | 190.0-230.0 Mpa | ☆ | 电芯分解 | / | 零部件技术协议/检规 | 来料检验 | / | / | / | / |  | OK | 杨洁
12 |  | 延伸率 | ≥2.7 % | ☆ | 电芯分解 | / | 零部件技术协议/检规 | 来料检验 | / | / | / | / |  | OK | 杨洁
13 |  | 边缘毛刺 | 毛刺长度≤50μm | ★ | 电芯分解 | / | 零部件技术协议/检规 | 来料检验 | / | / | / | / |  | OK | 杨洁
14 |  | 边缘铝屑 | 10cm2胶面内≥20μm铝屑少于25个；直径≤50μm | ★ | 电芯分解 | / | 零部件技术协议/检规 | 来料检验 | / | / | / | / |  | OK | 杨洁
15 |  | 禁限用物质 | 满足ROHS要求 | ★ | 法律法规 | / | / | 供应商认可 | / | / | / | / |  | OK | 杨洁
16 | 正极材料 | 振实密度 | 2.05±0.25 g/cm3 | ☆ | 电芯分解 | / | 零部件技术协议/检规 | 来料检验 | / | / | / | / |  | OK | 杨洁
17 |  | 正极材料粒度 | D01：≥1.25 | ☆ | 电芯分解 | / | 零部件技术协议/检规 | 来料检验 | / | / | / | / |  | OK | 杨洁
18 |  |  | D10：2.20±0.35 | ☆ | 电芯分解 | / | 零部件技术协议/检规 | 来料检验 | / | / | / | / |  | OK | 杨洁
19 |  |  | D50：3.90±0.30 | ☆ | 电芯分解 | / | 零部件技术协议/检规 | 来料检验 | / | / | / | / |  | OK | 杨洁
20 |  |  | D90：6.80±1.20 | ☆ | 电芯分解 | / | 零部件技术协议/检规 | 来料检验 | / | / | / | / |  | OK | 杨洁
21 |  |  | D99：≤14.00 | ☆ | 电芯分解 | / | 零部件技术协议/检规 | 来料检验 | / | / | / | / |  | OK | 杨洁
22 |  | pH值 | ≤11.80 | ☆ | 电芯分解 | / | 零部件技术协议/检规 | 来料检验 | / | / | / | / |  | OK | 杨洁
23 |  | 水分 | ≤400 | ☆ | 电芯分解 | / | 零部件技术协议/检规 | 来料检验 | / | / | / | / |  | OK | 杨洁
24 |  | LiOH | ≤1000 | ☆ | 电芯分解 | / | 零部件技术协议/检规 | 来料检验 | / | / | / | / |  | OK | 杨洁
25 |  | Li2CO3 | ≤2200 | ☆ | 电芯分解 | / | 零部件技术协议/检规 | 来料检验 | / | / | / | / |  | OK | 杨洁
26 |  | 正极材料磁性杂质 | ≤50ppb | ★ | 电芯分解 | / | 零部件技术协议/检规 | 来料检验 | / | / | / | / |  | OK | 杨洁
27 |  | 比表面积 | 0.60±0.15 m2/g | ☆ | 电芯分解 | / | 零部件技术协议/检规 | 来料检验 | / | / | / | / |  | OK | 杨洁
28 |  | 首次效率 | ≥89.5% % | ☆ | 电芯分解 | / | 零部件技术协议/检规 | 来料检验 | / | / | / | / |  | OK | 杨洁
29 |  | 正极材料克容量 | 202.0±2.5 mAh/g | ☆ | 电芯分解 | / | 零部件技术协议/检规 | 来料检验 | / | / | / | / |  | OK | 杨洁
30 |  | 正极材料元素含量 | Li/(Ni+Co+Mn)：1.040±0.030 | ☆ | 电芯分解 | / | 零部件技术协议/检规 | 来料检验 | / | / | / | / |  | OK | 杨洁
31 |  |  | Ni/(Ni+Co+Mn)：0.680±0.010 | ☆ | 电芯分解 | / | 零部件技术协议/检规 | 来料检验 | / | / | / | / |  | OK | 杨洁
32 |  |  | Co/(Ni+Co+Mn)：0.095±0.010 | ☆ | 电芯分解 | / | 零部件技术协议/检规 | 来料检验 | / | / | / | / |  | OK | 杨洁
33 |  |  | Mn/(Ni+Co+Mn)：0.225±0.020 | ☆ | 电芯分解 | / | 零部件技术协议/检规 | 来料检验 | / | / | / | / |  | OK | 杨洁
34 |  | 正极材料中钙、铁、锌、铜等杂质（磁性物质数量） | Na：≤300ppm | ☆ | 电芯分解 | / | 零部件技术协议/检规 | 来料检验 | / | / | / | / |  | OK | 杨洁
35 |  |  | S：≤1000ppm | ☆ | 电芯分解 | / | 零部件技术协议/检规 | 来料检验 | / | / | / | / |  | OK | 杨洁
36 |  |  | Ca：≤100ppm | ☆ | 电芯分解 | / | 零部件技术协议/检规 | 来料检验 | / | / | / | / |  | OK | 杨洁
37 |  |  | Fe：≤30ppm | ☆ | 电芯分解 | / | 零部件技术协议/检规 | 来料检验 | / | / | / | / |  | OK | 杨洁
38 |  |  | Zn：≤10ppm | ☆ | 电芯分解 | / | 零部件技术协议/检规 | 来料检验 | / | / | / | / |  | OK | 杨洁
39 |  |  | Cu：≤10ppm | ☆ | 电芯分解 | / | 零部件技术协议/检规 | 来料检验 | / | / | / | / |  | OK | 杨洁
40 | 负极材料1 | 禁限用物质 | 满足ROHS要求 | ★ | 法律法规 | / | / | 供应商认可 | / | / | / | / |  | OK | 杨洁
41 |  | 负极材料磁性杂质 | ≤1.00ppm | ★ | 电芯分解 | / | 零部件技术协议/检规 | 来料检验 | / | / | / | / |  | OK | 杨洁
42 |  | 振实密度 | 1.10±0.1 g/cm3 | ☆ | 电芯分解 | / | 零部件技术协议/检规 | 来料检验 | / | / | / | / |  | OK | 杨洁
43 |  | 石墨化度 | ≥92.8% | ☆ | 电芯分解 | / | 零部件技术协议/检规 | 来料检验 | / | / | / | / |  | OK | 杨洁
44 |  | 负极材料粒度 | D10：3.50～6.00 μm | ☆ | 电芯分解 | / | 零部件技术协议/检规 | 来料检验 | / | / | / | / |  | OK | 杨洁
45 |  |  | D50：8.80~12.00 μm | ☆ | 电芯分解 | / | 零部件技术协议/检规 | 来料检验 | / | / | / | / |  | OK | 杨洁
46 |  |  | D90：18.00±3.00 | ☆ | 电芯分解 | / | 零部件技术协议/检规 | 来料检验 | / | / | / | / |  | OK | 杨洁
47 |  |  | D97：≤28.50 μm | ☆ | 电芯分解 | / | 零部件技术协议/检规 | 来料检验 | / | / | / | / |  | OK | 杨洁
48 |  | 负极材料比表面积 | 1.15~1.75m2/g | ☆ | 电芯分解 | / | 零部件技术协议/检规 | 来料检验 | / | / | / | / |  | OK | 杨洁
49 |  | 负极材料首充克容量 | ≥350mAh/g | ☆ | 电芯分解 | / | 零部件技术协议/检规 | 来料检验 | / | / | / | / |  | OK | 杨洁
50 | 负极材料2 | 禁限用物质 | 满足ROHS要求 | ★ | 法律法规 | / | / | 供应商认可 | / | / | / | / |  | OK | 杨洁
51 |  | 负极材料磁性杂质 | ≤1.00ppm | ★ | 电芯分解 | / | 零部件技术协议/检规 | 来料检验 | / | / | / | / |  | OK | 杨洁
52 |  | 振实密度 | 0.90±0.10 g/cm3 | ☆ | 电芯分解 | / | 零部件技术协议/检规 | 来料检验 | / | / | / | / |  | OK | 杨洁
53 |  | 石墨化度 | ≥92.0 | ☆ | 电芯分解 | / | 零部件技术协议/检规 | 来料检验 | / | / | / | / |  | OK | 杨洁
54 |  | 负极材料粒度 | D10：6.50±1.50 μm | ☆ | 电芯分解 | / | 零部件技术协议/检规 | 来料检验 | / | / | / | / |  | OK | 杨洁
55 |  |  | D50：12.50±1.50 μm | ☆ | 电芯分解 | / | 零部件技术协议/检规 | 来料检验 | / | / | / | / |  | OK | 杨洁
56 |  |  | D90：21.50±3.00 | ☆ | 电芯分解 | / | 零部件技术协议/检规 | 来料检验 | / | / | / | / |  | OK | 杨洁
57 |  |  | D97：≤30.00 | ☆ | 电芯分解 | / | 零部件技术协议/检规 | 来料检验 | / | / | / | / |  | OK | 杨洁
58 |  | 负极材料比表面积 | 1.20±0.30m2/g | ☆ | 电芯分解 | / | 零部件技术协议/检规 | 来料检验 | / | / | / | / |  | OK | 杨洁
59 |  | 负极材料首充克容量 | ≥350mAh/g | ☆ | 电芯分解 | / | 零部件技术协议/检规 | 来料检验 | / | / | / | / |  | OK | 杨洁
60 | 正极片 （补充磁性物质标准） | 正极片辊压厚度 | 104±2μm | ☆ | 电芯分解 | / | 设计制程、CP | CP、过程检验 | 辊压压力 | ☆ | CP、PFMEA、SIP | CP |  | OK | 杨洁
61 |  | 正极片面密度（包含单双面） | 单面162.3±2.4，双面324.5±4.9 g/m2 | ☆ | 电芯分解 | / | 设计制程、CP | CP、过程检验 | 正极A面涂布泵速 | ☆ | CP、PFMEA、SIP | CP |  | OK | 杨洁
[9 empty] | 正极B面涂布泵速 | ☆ | CP、PFMEA、SIP | CP
62 |  | 涂布后辊压后，正极片粘附力 | 涂布后≥6.00N/m；辊压后≥30.00N/m | ☆ | 电芯分解 | / | 设计制程、CP | CP、过程检验 | / | / | / | / |  | OK | 杨洁
63 |  | 正极分切宽度 | 456±0.5mm | ☆ | 电芯分解 | / | 设计制程、CP | CP、过程检验 | / | / | / | / |  | OK | 杨洁
64 |  | 正极片切片宽度 | 103±0.3mm | ☆ | 电芯分解 | / | 设计制程、CP | CP、过程检验 | / | / | / | / |  | OK | 杨洁
65 |  | 漏铝面积 | 边缘漏铝宽度≤0.1mm, 边缘漏铝长度≤10.0mm | ★ | 电芯分解 | / | Dfmea、Pfmea、 CP | CP、过程检验 | / | / | / | / |  | OK | 杨洁
66 |  | 正极片端面毛刺（极耳、极片边缘、极耳R角） | ≤30μm（涂覆区），≤20μm（极耳胶区），≤70μm（非涂覆区） | ★ | 电芯分解 | / | 设计制程、CP | CP、过程检验 | 分条刀模使用寿命 | ★ | CP、PFMEA、SIP | CP | 图纸无标注 | OK | 杨洁
[9 empty] | 切片刀模使用寿命 | ★ | CP、PFMEA、SIP | CP
67 |  | 面电阻 | ≤2.4Ω | ☆ | 电芯分解 | / | 设计制程、CP | CP、过程检验 | / | / | / | / |  | OK | 杨洁
68 |  | 正极浆料细度 | ≤20µm | ☆ | 电芯分解 | / | Dfmea、Pfmea、CP | CP、过程检验 | / | / | / | / |  | OK | 杨洁
69 |  | 单面边缘5mm削薄 | （1-8）μm | ☆ | 电芯分解 | / | Dfmea、Pfmea、CP | CP、过程检验 | / | / | / | / |  | OK | 杨洁
70 |  | 双面边缘5mm削薄 | 单面边缘削薄+（1-8）μm | ☆ | 电芯分解 | / | Dfmea、Pfmea、CP | CP、过程检验 | / | / | / | / |  | OK | 杨洁
71 |  | 单面中间削薄 | （6-12）μm | ☆ | 电芯分解 | / | Dfmea、Pfmea、CP | CP、过程检验 | / | / | / | / |  | OK | 杨洁
72 |  | 双面中间削薄 | 单面中间削薄+（6-12）μm | ☆ | 电芯分解 | / | Dfmea、Pfmea、CP | CP、过程检验 | / | / | / | / |  | OK | 杨洁
73 | 负极片（补充磁性物质标准） | 负极片辊压厚度 | 134±2.0μm | ☆ | 电芯分解 | / | 设计制程、CP | CP、过程检验 | 辊压压力 | ☆ | CP、PFMEA、SIP | CP |  | OK | 杨洁
74 |  | 负极片面密度（包含单双面） | 单面104.0±1.6，双面207.9±3.2 g/m2 | ☆ | 电芯分解 | / | 设计制程、CP | CP、过程检验 | 负极A面涂布泵速 | ☆ | CP、PFMEA、SIP | CP |  | OK | 杨洁
[9 empty] | 负极B面涂布泵速 | ☆ | CP、PFMEA、SIP | CP
75 |  | 负极分切宽度 | 462±0.5mm | ☆ | 电芯分解 | / | 设计制程、CP | CP、过程检验 | / | / | / | / |  | OK | 杨洁
76 |  | 负极片切片宽度 | 105.3±0.3mm | ☆ | 电芯分解 | / | 设计制程、CP | CP、过程检验 | / | / | / | / |  | OK | 杨洁
77 |  | 漏铜面积 | 边缘漏铜宽度≤0.2mm, 边缘漏铜长度≤20.0mm | ★ | 电芯分解 | / | Dfmea、Pfmea、 CP | CP、过程检验 | / | / | / | / |  | OK | 杨洁
78 |  | 负极片端面毛刺（极耳、极片边缘、极耳R角） | ≤30μm（涂覆区），≤20μm（极耳胶区），≤70μm（非涂覆区） | ★ | 电芯分解 | / | 设计制程、CP | CP、过程检验 | 分条刀模使用寿命 | ★ | CP、PFMEA、SIP | CP | 图纸无标注 | OK | 杨洁
[9 empty] | 切片刀模使用寿命 | ★ | CP、PFMEA、SIP | CP
79 |  | 涂布后，负极片粘附力 | ≥6.00N/m | ☆ | 电芯分解 | / | 设计制程、CP | CP、过程检验 | / | / | / | / |  | OK | 杨洁
80 |  | 负极浆料细度 | ≤45µm | ☆ | 电芯分解 | / | Dfmea、Pfmea、CP | CP、过程检验 | / | / | / | / |  | OK | 杨洁
81 |  | 单面边缘1mm削薄 | （4.0~13.0）μm | ☆ | 电芯分解 | / | Dfmea、Pfmea、CP | CP、过程检验 | / | / | / | / |  | OK | 杨洁
82 |  | 双面边缘1mm削薄 | 单面边缘削薄+（4.0~13.0）μm | ☆ | 电芯分解 | / | Dfmea、Pfmea、CP | CP、过程检验 | / | / | / | / |  | OK | 杨洁
83 |  | 单面边缘8mm削薄 | （0-7）μm | ☆ | 电芯分解 | / | Dfmea、Pfmea、CP | CP、过程检验 | / | / | / | / |  | OK | 杨洁
84 |  | 双面边缘8mm削薄 | 单面边缘削薄+（0-7）μm | ☆ | 电芯分解 | / | Dfmea、Pfmea、CP | CP、过程检验 | / | / | / | / |  | OK | 杨洁
85 | 隔膜（增加宽度要求） | 外观 | 无机械损伤、针孔 | ★ | 电芯分解 | / | 零部件技术协议/检规 | 来料检验 | / | / | / | / |  | OK | 杨洁
86 |  | 隔膜厚度（10层） | 115.0±15.0 μm | ☆ | 电芯分解 | / | 零部件技术协议/检规 | 来料检验 | / | / | / | / |  | OK | 杨洁
87 |  | 透气率Gurley | 200±60 s | ☆ | 电芯分解 | / | 零部件技术协议/检规 | 来料检验 | / | / | / | / |  | OK | 杨洁
88 |  | 隔膜穿刺强度 | ≥250.0 gf | ★ | 电芯分解 | / | 零部件技术协议/检规 | 来料检验 | / | / | / | / |  | OK | 杨洁
89 |  | 隔膜拉伸强度 | TD≥150.0 MPa，MD≥150.0 MPa | ★ | 电芯分解 | / | 零部件技术协议/检规 | 来料检验 | / | / | / | / |  | OK | 杨洁
90 |  | 隔膜热收缩 | 150℃/1h，TD≤5.0%，MD≤5.0% | ★ | 电芯分解 | / | 零部件技术协议/检规 | 来料检验 | / | / | / | / |  | OK | 杨洁
91 | 电解液 | 电解液HF含量 | ≤100 ppm(入厂检验) | ☆ | 电芯分解 | / | 零部件技术协议/检规 | 来料检验 | / | / | / | / |  | OK | 杨洁
92 |  | 电解液水分含量 | ≤15 ppm(入厂检验) | ☆ | 电芯分解 | / | 零部件技术协议/检规 | 来料检验 | / | / | / | / |  | OK | 杨洁
93 |  | 电解液金属杂质含量（Fe) | ≤1.0 ppm | ★ | 电芯分解 | / | 零部件技术协议/检规 | 来料检验 | / | / | / | / |  | OK | 杨洁
94 |  | 电解液金属杂质含量（Ni) | ≤1.0 ppm | ★ | 电芯分解 | / | 零部件技术协议/检规 | 来料检验 | / | / | / | / |  | OK | 杨洁
95 |  | 电解液金属杂质含量（Cr) | ≤2.0 ppm | ★ | 电芯分解 | / | 零部件技术协议/检规 | 来料检验 | / | / | / | / |  | OK | 杨洁
96 |  | 禁限用物质 | 有害物质卤素符合禁用物质标准 | ★ | 法律法规 | / | / | 供应商认可 | / | / | / | / |  | OK | 杨洁
97 |  |  | 符合ROHS标准 | ★ | 法律法规 | / | / | 供应商认可 | / | / | / | / |  | OK | 杨洁
98 | 盖板 | 盖板长度 | 243.60±0.05mm | ☆ | 电芯分解 | / | 零部件技术协议/检规、图纸 | 来料检验 | / | / | / | / |  | OK | 杨洁
99 |  | 盖板宽度 | 40.54±0.05mm | ☆ | 电芯分解 | / | 零部件技术协议/检规、图纸 | 来料检验 | / | / | / | / |  | OK | 杨洁
100 |  | 防爆阀泄漏率 | ＜1×10-7Pa﹒m3/s | ★ | 电芯分解 | / | 零部件技术协议/检规、图纸 | 来料检验 | / | / | / | / |  | OK | 杨洁
101 |  | 盖板组件防爆阀爆破压力 | 0.9±0.2MPa | ★ | 电芯分解 | / | 零部件技术协议/检规、图纸 | DV/PV、来料检验 | / | / | / | / |  | OK | 杨洁
102 |  | 正负极柱泄漏率 | ＜1×10-7Pa﹒m3/s | ★ | 电芯分解 | / | 零部件技术协议/检规、图纸 | 来料检验 | / | / | / | / |  | OK | 杨洁
103 |  | 盖板正、负极柱、顶盖片绝缘电阻 | ≥200MΩ@测试电压DC500V，25℃，2s | ★ | 电芯分解 | / | 零部件技术协议/检规、图纸 | 来料检验 | / | / | / | / |  | OK | 杨洁
104 |  | 盖板正、负极柱、顶盖片绝缘电流 | ＜2mA@测试电压DC1000V，25℃，2s | ★ | 电芯分解 | / | 零部件技术协议/检规、图纸 | 来料检验 | / | / | / | / |  | OK | 杨洁
105 |  | 正负极极柱（非塑胶部）绕Z轴扭矩 | ＞6N.M | ★ | 电芯分解 | / | 零部件技术协议/图纸 | 来料检验 | / | / | / | / |  | OK | 杨洁
106 |  | 正负极极柱（非塑胶部）静载荷 | ±X、±Y方向@800N ±Z方向@1000N保载2h，极柱不发生损伤，氦检通过 | ★ | 电芯分解 | / | 零部件技术协议/图纸 | 来料检验 | / | / | / | / |  | OK | 杨洁
107 |  | 正负极极柱（非塑胶部）动载荷 | ±X/±Z/±Y方向@500N，加载周期4s(2s正向，2s反向)，持续10000cycles，氦检通过 | ★ | 电芯分解 | / | 零部件技术协议/图纸 | 来料检验 | / | / | / | / |  | OK | 杨洁
108 |  | 盖板组件上极柱高度 | 3.10±0.15mm | ☆ | 电芯分解 | / | 零部件技术协议/检规 | 来料检验 | / | / | / | / |  | OK | 杨洁
109 |  | 注液孔毛刺 | 注液孔处毛刺≤50μm | ★ | 电芯分解 | / | 零部件技术协议/检规 | 来料检验 | / | / | / | / |  | OK | 杨洁
110 |  | 金属屑 | ＜200μm | ★ | 电芯分解 | / | 零部件技术协议/检规 | 来料检验 | / | / | / | / |  | OK | 杨洁
111 |  | 禁限用物质 | 有害物质卤素符合禁用物质标准 | ★ | 法律法规 | / | 零部件技术协议/检规、图纸 | 供应商认可 | / | / | / | / |  | OK | 杨洁
112 |  | 禁限用物质 | 满足ROHS要求 | ★ | 法律法规 | / | 零部件技术协议/检规、图纸 | 供应商认可 | / | / | / | / |  | OK | 杨洁
113 | 壳体 | 壳体厚度 | 41.54±0.15mm | ☆ | 电芯分解 | / | 零部件技术协议/检规、图纸 | 来料检验 | / | / | / | / |  | OK | 杨洁
114 |  | 壳体宽度 | 244.70±0.15mm | ☆ | 电芯分解 | / | 零部件技术协议/检规、图纸 | 来料检验 | / | / | / | / |  | OK | 杨洁
115 |  | 壳体高度 | 114.42±0.15mm | ☆ | 电芯分解 | / | 零部件技术协议/检规、图纸 | 来料检验 | / | / | / | / |  | OK | 杨洁
116 |  | 毛刺 | 壳体壳口四周切边毛刺向外：毛刺高度不超过0.1mm；壳体其他区域不允许有毛刺 | ★ | 电芯分解 | / | 零部件技术协议/检规、图纸 | 来料检验 | / | / | / | / |  | OK | 杨洁
117 |  | 金属屑 | ＜200μm | ★ | 电芯分解 | / | 零部件技术协议/检规、图纸 | 来料检验 | / | / | / | / |  | OK | 杨洁
118 |  | 壳体耐压值 | >1.2MPa | ★ | 电芯分解 | / | 零部件技术协议/检规、图纸 | 来料检验 | / | / | / | / |  | OK | 杨洁
119 |  | 禁限用物质 | 符合ROHS标准 | ★ | 法律法规 | / | 零部件技术协议/检规、图纸 | 供应商认可 | / | / | / | / |  | OK | 杨洁
120 | 绝缘盖板（绝缘问题） | 禁限用物质 | 符合ROHS标准 | ★ | 法律法规 | / | 零部件技术协议/检规、图纸 | 供应商认可 | / | / | / | / |  | OK | 杨洁
121 |  | 阻燃性能 | 满足GB/T 2408-2008或UL94中垂直V-0级、水平HB级的阻燃要求 | ★ | 法律法规 | / | 零部件技术协议/图纸 | 供应商认可 | / | / | / | / |  | OK | 杨洁
122 | 外绝缘膜（蓝膜）-达因值 | 蓝膜厚度 | （0.08±0.01）mm | ☆ | 电芯分解 | / | 零部件技术协议/检规 | 来料检验 | / | / | / | / |  | OK | 杨洁
123 |  | 粘结强度 | 抗拉强度≥150 (N/25mm) | ★ | 电芯分解 | / | 零部件技术协议/检规 | 来料检验 | / | / | / | / |  | OK | 杨洁
124 |  | 绝缘电阻(DC) | ≥1GΩ，500V@60s | ★ | 电芯分解 | / | 零部件技术协议/检规 | 来料检验 | / | / | / | / |  | OK | 杨洁
125 |  | 绝缘耐压(DC) | ≥3150V @60s，泄露电流≤1mA | ★ | 电芯分解 | / | 零部件技术协议/检规 | 来料检验 | / | / | / | / |  | OK | 杨洁
126 |  | 绝缘耐压(AC) | ≥2230V @60s，泄露电流≤1mA | ★ | 电芯分解 | / | 零部件技术协议/检规 | 来料检验 | / | / | / | / |  | OK | 杨洁
127 |  | 阻燃特性 | UL94-HB以上 | ★ | 法律法规 | / | 零部件技术协议 | 供应商认可 | / | / | / | / |  | OK | 杨洁
128 |  | 禁限用物质 | 有害物质卤素符合禁用物质标准 | ★ | 法律法规 | / | / | 供应商认可 | / | / | / | / |  | OK | 杨洁
129 |  | 禁限用物质 | 符合ROHS标准 | ★ | 法律法规 | / | / | 供应商认可 | / | / | / | / |  | OK | 杨洁
130 | 裸电芯 | 干燥后，电芯水分（混合样） | ≤200ppm | ☆ | 电芯分解 | / | 设计制程、CP | CP、过程检验 | 干燥温度 | ☆ | CP、PFMEA、SIP | CP |  | OK | 杨洁
[9 empty] | 干燥时间（预热+加热） | ☆ | CP、PFMEA、SIP | CP |  | OK | 杨洁
[9 empty] | 注液露点 | ☆ | CP、PFMEA、SIP | CP |  | OK | 杨洁
131 |  | 电芯绝缘电阻 | 正负极之间阻值DC200V，200ms，Vd1≤8V，Vd2≤16V | ★ | 电芯分解 | / | 图纸、设计制程、CP | CP、过程检验 | / | / | / | / |  | OK | 杨洁
132 |  | 极耳硬连接表面有效熔宽（极耳终焊） | 熔宽＞3mm，焊线长度＞25mm | ☆ | 电芯分解 | / | 图纸、CP | CP、过程检验 | 正极功率 | ☆ | CP、PFMEA、SIP | CP |  | OK | 杨洁
[9 empty] | 负极功率 | ☆ | CP、PFMEA、SIP | CP |  | OK | 杨洁
133 |  | 极耳0度剥离力（极耳终焊） | 铝极耳＞100N，铜极耳＞100N，剥离残留＞80% | ☆ | 电芯分解 | / | 图纸、CP | CP、过程检验 | 132条过程特性 | 132条过程特性 | 132条过程特性 | 132条过程特性 |  | OK | 杨洁
134 |  | 终焊外观 | 焊接表面无明显金属屑，且金属眉<200μm； 激光焊接完成后必须存在相关的清除金属屑的动作 | ☆ | 电芯分解 | / | 图纸、CP | CP、过程检验 | / | / | / | / |  | OK | 杨洁
135 |  | 激光焊印金相测试 | 极耳断裂比例＜40%（金相两侧断裂总和） | ☆ | 电芯分解 | / | 图纸、CP | CP、过程检验 | 132条过程特性 | 132条过程特性 | 132条过程特性 | 132条过程特性 |  | OK | 杨洁
136 | 接口 | 正极耳中间层180度剥离力（预焊焊印） | 剥离力≥10N，剥离残留≥10% | ☆ | 电芯分解 | / | 图纸、CP | CP、过程检验 | / | / | / | / | 激光焊接适用 | OK | 杨洁
137 |  | 负极耳中间层180度剥离力（预焊焊印） | 剥离力≥10N，剥离残留≥10% | ☆ | 电芯分解 | / | 图纸、CP | CP、过程检验 | / | / | / | / | 激光焊接适用 | OK | 杨洁
138 |  | 极耳中间层180度剥离力（收拢焊印） | 剥离力＞15N | ☆ | 电芯分解 | / | 图纸、CP | CP、过程检验 | / | / | / | / | 激光焊接适用 | OK | 杨洁
139 |  | 隔膜超出负极尺寸单侧（电池高度方向） | 1.25±0.6mm | ★ | 电芯分解 | / | 图纸、CP | CP、过程检验 | / | / | / | / | 叠片适用 | OK | 杨洁
140 |  | 隔膜超出负极尺寸单侧（电池宽度方向） | 2.1±0.8mm | ★ | 电芯分解 | / | 图纸、CP | CP、过程检验 | / | / | / | / | 叠片适用 | OK | 杨洁
141 |  | 负极超出正极尺寸单侧（电池高度方向） | 1.15±0.6mm | ★ | 电芯分解 | / | 图纸、CP | CP、过程检验 | / | / | / | / | 叠片适用 | OK | 杨洁
142 |  | 负极耳侧负极超出正极尺寸 | 2.0±0.8mm | ★ | 电芯分解 | / | 图纸、CP | CP、过程检验 | / | / | / | / | 叠片适用 | OK | 杨洁
143 |  | 正极耳侧负极超出正极尺寸 | 1.5±0.8mm | ★ | 电芯分解 | / | 图纸、CP | CP、过程检验 | / | / | / | / | 叠片适用 | OK | 杨洁
144 |  | 正负极极柱对盖板绝缘电阻 | ≥200MΩ@测试电压DC500V，25℃ | ★ | 电芯分解 | / | 图纸、CP | CP、过程检验 | / | / | / | / |  | OK | 杨洁
145 |  | 压降测试 | 封口焊接后，DC200V，200ms，Vd1＜4%，Vd2＜8% 干燥后，DC200V，200ms，Vd1＜4%，Vd2＜8% | ★ | 电芯分解 | / | 图纸、CP | CP、过程检验 | / | / | / | / |  | OK | 杨洁
146 |  | 激光焊接后壳体气密性检测漏率 | ≤1×10-6 Pa m3/s | ★ | 电芯分解 | / | 图纸、CP | CP、过程检验 | / | / | / | / |  | OK | 杨洁
147 |  | 封口焊焊缝承压能力（夹紧状态） | ≥1.2MPa | ★ | 电芯分解 | / | 图纸、CP | CP、过程检验 | / | / | / | / |  | OK | 杨洁
148 |  | 蓝膜-电池粘接强度（剥离力、剪切、拉拔） 明确测试方法 25℃，平面拉伸强度,≥2.6Mpa 60℃平面拉伸强度,≥1.5Mpa | 剪切强度≥0.5Mpa | ★ | 电芯分解 | / | DFMEA、零部件技术协议、检规 | 来料检验 | / | / | / | / |  | 待确认 | 杨洁
148 |  | 明确测试方法 25℃剪切强度,≥2.6Mpa 60℃剪切强度,≥1.5Mpa | 剪切强度≥0.5Mpa | ★ | 电芯分解 | / | DFMEA、零部件技术协议、检规 | 来料检验 | / | / | / | / |  | 待确认 | 杨洁
149 |  | 极耳终焊接熔深 | 正极(0.20-0.80)mm；负极(0.20-0.80)mm； | ★ | 电芯分解 | / | 图纸、CP | CP、过程检验 | 132条过程特性 | 132条过程特性 | 132条过程特性 | 132条过程特性 |  | OK | 杨洁
150 |  | 封口焊焊缝熔宽 、有效熔深 | 封口焊熔宽0.9-1.9mm ,封口焊有效熔深0.55-1.40mm | ★ | 电芯分解 | / | 图纸、CP | CP、过程检验 | 光纤功率 | ★ | CP、PFMEA、SIP | CP |  | OK | 杨洁
[9 empty] | 半导体功率 | ★ | CP、PFMEA、SIP | CP |  | OK | 杨洁
151 |  | 密封钉焊接熔宽 、有效熔深 | 熔宽0.9-1.9mm ,有效熔深0.3-1.0mm | ★ | 电芯分解 | / | 图纸、CP | CP、过程检验 | 焊接峰值 | ☆ | CP、PFMEA、SIP | CP |  | OK | 杨洁
[9 empty] | 焊接频率 | ☆ | CP、PFMEA、SIP | CP |  | OK | 杨洁
152 |  | 氦检泄漏率（密封钉帽焊接） | ≤1×10-7 Pa m3/s | ★ | 电芯分解 | / | 图纸、CP | CP、过程检验 | 151条过程特性 | 151条过程特性 | 151条过程特性 | 151条过程特性 |  | OK | 杨洁
1.“★”表示产品与安全或法律法规有关的特殊特性符号； “☆”表示产品与安全或法律无关的特殊特性符号。 2.过程编号、过程流程名称、作业步骤、产品特性、过程特性的描述，在过程流程图、PFMEA、控制计划等相关文件中应保持统一。 3.该表仅需填写有产品特性或过程特性的对应过程，其余过程不需填写。
编制 |  | 郭少华 |  | 校对 | 杨洁 冯震世 高博 于严平 丁尧祺，钱建业
审核 |  | 杨洁 |  | 批准

## 过程
2024-08-15
过程特殊特性清单 | [10 empty] | 效果确认结果 | PQM确认
项目名称 | L246N183A锂离子电池项目 |  | 项目编号 | PM240706 |  |  | 产品型号 | L246N183A
客户名称 | 627客户 |  | 研发经理 | 郭少华/黄瑛璇 |  |  | 项目阶段 | A样
编制日期 | 2024-07-04 |  | 修订日期 | / |  |  | 版本 | A0
序号 | 工序 | 过程名称 | 过程特性 | 规范公差 | 过程特殊特性分类 | 特殊特性来源 | 传递要求 | 特殊特性标示位置 | 特殊特性管控方式 | 备注 | OK | 杨洁
1 | 合浆 | 正极合浆 | 正极磁感应强度 | ≥12000GS | ☆ | 零部件分解 | / | CP、PFMEA、SIP | CP |  | OK | 杨洁
2 | 合浆 | 负极合浆 | 负极磁感应强度 | ≥12000GS | ☆ | 零部件分解 | / | CP、PFMEA、SIP | CP |  | OK | 杨洁
3 | 涂布 | 正极涂布 | 正极A面涂布泵速 | (20-50)rpm@20m/min (60-90)rpm@40m/min | ☆ | 零部件分解 | / | CP、PFMEA、SIP | CP |  | OK | 杨洁
4 | 涂布 | 正极涂布 | 正极B面涂布泵速 | (20-50)rpm@20m/min (60-90)rpm@40m/min | ☆ | 零部件分解 | / | CP、PFMEA、SIP | CP |  | OK | 杨洁
5 | 涂布 | 负极涂布 | 负极A面涂布泵速 | （15.0~30.0）rpm （40.0m/min) | ☆ | 零部件分解 | / | CP、PFMEA、SIP | CP |  | OK | 杨洁
6 | 涂布 | 负极涂布 | 负极B面涂布泵速 | （15.0~30.0）rpm （40.0m/min) | ☆ | 零部件分解 | / | CP、PFMEA、SIP | CP |  | OK | 杨洁
7 | 涂布 | 正极涂布 | 正极涂布磁棒与极片距离 | 10-15mm | ☆ | 零部件分解 | / | CP、PFMEA、SIP | 首件确认 |  | OK | 杨洁
8 | 涂布 | 负极涂布 | 负极涂布磁棒与极片距离 | 10-15mm | ☆ | 零部件分解 | / | CP、PFMEA、SIP | 首件确认 |  | OK | 杨洁
9 | 涂布 | 正极涂布 | 正极涂布磁棒磁感应强度 | ≥10000GS | ☆ | 零部件分解 | / | CP、PFMEA、SIP | CP |  | OK | 杨洁
10 | 涂布 | 负极涂布 | 负极涂布磁棒磁感应强度 | ≥10000GS | ☆ | 零部件分解 | / | CP、PFMEA、SIP | CP |  | OK | 杨洁
11 | 辊压 | 正极辊压 | 正极辊压辊压压力 | （80±40）T | ☆ | 零部件分解 | / | CP、PFMEA、SIP | CP |  | OK | 杨洁
12 | 辊压 | 正极辊压 | 正极辊压磁棒与极片距离 | 10-15mm | ☆ | 零部件分解 | / | CP、PFMEA、SIP | 首件确认 |  | OK | 杨洁
13 | 辊压 | 负极辊压 | 负极辊压磁棒与极片距离 | 10-15mm | ☆ | 零部件分解 | / | CP、PFMEA、SIP | 首件确认 |  | OK | 杨洁
14 | 辊压 | 正极辊压 | 正极辊压磁棒磁感应强度 | ≥10000GS | ☆ | 零部件分解 | / | CP、PFMEA、SIP | CP |  | OK | 杨洁
15 | 辊压 | 负极辊压 | 负极辊压磁棒磁感应强度 | ≥10000GS | ☆ | 零部件分解 | / | CP、PFMEA、SIP | CP |  | OK | 杨洁
16 | 辊压 | 负极辊压 | 负极辊压辊压压力 | （50±40）T | ☆ | 零部件分解 | / | CP、PFMEA、SIP | CP |  | OK | 杨洁
17 | 分条 | 正极分切 | 正极分切磁棒与极片距离 | 10-15mm | ☆ | 零部件分解 | / | CP、PFMEA、SIP | 首件确认 |  | OK | 杨洁
18 | 分条 | 负极分切 | 负极分切磁棒与极片距离 | 10-15mm | ☆ | 零部件分解 | / | CP、PFMEA、SIP | 首件确认 |  | OK | 杨洁
19 | 分条 | 正极分切 | 正极分切磁棒磁感应强度 | ≥10000GS | ☆ | 零部件分解 | / | CP、PFMEA、SIP | CP |  | OK | 杨洁
20 | 分条 | 负极分切 | 负极分切磁棒磁感应强度 | ≥10000GS | ☆ | 零部件分解 | / | CP、PFMEA、SIP | CP |  | OK | 杨洁
21 | 分条 | 正极分条 | 刀模使用寿命 | ≤200万米 | ★ | 零部件分解 | / | CP、PFMEA、SIP | CP |  | OK | 杨洁
22 | 分条 | 负极分条 | 刀模使用寿命 | ≤200万米 | ★ | 零部件分解 | / | CP、PFMEA、SIP | CP |  | OK | 杨洁
23 | 切叠 | 正极切片 | 刀模使用寿命 | ≤150万次 | ★ | 零部件分解 | / | CP、PFMEA、SIP | CP |  | OK | 杨洁
24 | 切叠 | 负极切片 | 刀模使用寿命 | ≤300万次 | ★ | 零部件分解 | / | CP、PFMEA、SIP | CP |  | OK | 杨洁
25 | 装配 | 激光引脚焊接 | 正极功率 | （30~60）% 额定功率：1500w | ☆ | 零部件分解 | / | CP、PFMEA、SIP | CP |  | OK | 杨洁
26 | 装配 | 激光引脚焊接 | 负极功率 | （30~70）% 额定功率：1500w | ☆ | 零部件分解 | / | CP、PFMEA、SIP | CP |  | OK | 杨洁
27 | 装配 | 热压 | 热压温度 | 90℃±3℃ | ★ | 零部件分解 | / | CP、PFMEA、SIP | CP |  | OK | 杨洁
28 | 装配 | 热压 | 热压压力 | (7500±300)kgf | ★ | 零部件分解 | / | CP、PFMEA、SIP | CP |  | OK | 杨洁
29 | 装配 | 热压 | 热压时间 | 120s±10s | ★ | 零部件分解 | / | CP、PFMEA、SIP | CP |  | OK | 杨洁
30 | 装配 | 封口焊接 | 光纤功率 | （1200~2000）W | ★ | 零部件分解 | / | CP、PFMEA、SIP | CP |  | OK | 杨洁
31 | 装配 | 封口焊接 | 半导体功率 | （600~1600）W | ★ | 零部件分解 | / | CP、PFMEA、SIP | CP |  | OK | 杨洁
32 | 干燥 | 干燥温度 | 干燥温度 | （105±5）℃ | ☆ | 零部件分解 | / | CP、PFMEA、SIP | CP |  | OK | 杨洁
33 | 干燥 | 干燥时间 | 干燥时间（预热+加热） | （0.5-4.5）H | ☆ | 零部件分解 | / | CP、PFMEA、SIP | CP |  | OK | 杨洁
34 | 注液 | 注液露点 | 注液露点 | ≤-30℃ | ☆ | 零部件分解 | / | CP、PFMEA、SIP | CP |  | OK | 杨洁
35 | 化成&定容 | 化成&定容 | 注液量 | 320g+18g（±3g） | ☆ | 零部件分解 | / | CP、PFMEA、SIP | CP |  | OK | 杨洁
36 | 密封钉焊接 | 密封钉焊接 | 焊接峰值 | （7±1）kW | ☆ | 零部件分解 | / | CP、PFMEA、SIP | CP |  | OK | 杨洁
37 | 密封钉焊接 | 密封钉焊接 | 焊接频率 | （20±2）Hz | ☆ | 零部件分解 | / | CP、PFMEA、SIP | CP |  | OK | 杨洁
[11 empty] | OK | 杨洁
[11 empty] | OK | 杨洁
[11 empty] | OK | 杨洁
[11 empty] | OK | 杨洁
1.“★”表示产品与安全或法律法规有关的特殊特性符号； “☆”表示产品与安全或法律无关的特殊特性符号。 2.过程编号、过程流程名称、作业步骤、产品特性、过程特性的描述，在过程流程图、PFMEA、控制计划等相关文件中应保持统一。 3.该表仅需填写有产品特性或过程特性的对应过程，其余过程不需填写。
编制 |  | 郭少华 |  |  | 校对 | 杨洁 冯震世 高博 于严平 丁尧祺，钱建业
审核 |  | 杨洁 |  |  | 批准