## DV测试大纲
长循环寿命电池技术开发-CL20-6262-DV测试大纲
序号 | 验证项目 | 试验标准 | 试验方法 | 判定标准 | 测试地点 | 测试设备 | 实验样本要求 |  | 计划开始时间按 | 目标完成时间 | 备注
[7 empty] | 实验数量 | 零件状态
一、通用测试
1 | 初始化充电 | GB/T 36276-2023 | a)25±2℃下静置5h； b)电池模块以Prd恒功率放电至电池模块的放电截止条件,静置10min，记录功率、时间、电压、温度、放电能量; c)电池模块以Prc恒功率充电至电池模块的充电截止条件,静置10min，记录功率、时间、电压、温度、充电能量;;
2 | 初始化放电 | GB/T 36276-2023 | a)25±2℃下静置5h； b)电池模块以Prc恒功率充电至电池模块的充电截止条件,静置10min，记录功率、时间、电压、温度、放电能量; c)电池模块以Prd恒功率放电至电池模块的放电截止条件,静置10min，记录功率、时间、电压、温度、充电能量;;
备注 | 1）额定功率为：Prc=Prd=65.225kW； 2）充电截止条件：Umax≥3.65V； 3）放电截止条件：Umin≤2.5V； 4）热平衡过程可开启液冷加速热平衡； 5）倍率充放电及簇级别热管理验证，需完成单包热管理测试，待研发确认热管理及簇级别热管理策略；
三、电性能测试
1 | 25℃充放电性能-单包 | GB/T 36276-2023 | a）电池模块初始化放电 b）以Prc恒功率充电至电池模块充电截止条件，静置10min，记录功率、时间、电压、温度、初始充电能量； c）以Prd恒功率放电至电池模块放电截止条件，静置10min，记录功率、时间、电压、温度、初始放电能量 d）重复a）~c）至所有样品完成试验； e）以b）、c）步骤能量计算每个样品的初始充放电能量效率；计算所有试验试验样品的初始充电能量平均值、初始放电能量平均值、初始充放电能量效率平均值、初始充电能量极差、初始放电能量极差；计算初始充电能量极差与初始充电能量平均值的百分比、初始放电能量极差与初始放电能量平均值的百分比。 | a)初始充电能量不小于额定充电能量; b)初始放电能量不小于额定放电能量; c)5℃条件下初始充放电能量效率不小于 85.0%; d)25℃条件下初始充放电能量效率不小于 94.0%; e)45℃条件下初始充放电能量效率不小于94.0%; f）25C条件下初始充电能量极差不大于初始充电能量平均值的 4.5%; g）25℃条件下初始放电能量极差不大于初始放电能量平均值的4.5% | CALB | 充放电机、温箱、液冷机 | 1 | 带高压箱
2 | 5℃初始充放电性能 |  | a）电池模块初始化放电 b）设置环境模拟装置温度为5℃，在（5±2）℃下静置20h c）在（5±2）℃下，以Prc恒功率充电至电池模块充电截止条件，静置10min，记录功率、时间、电压、温度、充电能量 d）在（5±2）℃下，以Prd恒功率放电至电池模块放电截止条件，静置10min，记录功率、时间、电压、温度、放电能量 e）以c）、d）步骤能量计算充放电能量效率 |  | CALB | 充放电机、温箱、液冷机 | 1 | 带高压箱
3 | 45℃初始充放电性能 |  | a）电池模块初始化放电 b）设置环境模拟装置温度为45℃，在（45±2）℃下静置16h c）在（45±2）℃下，以Prc恒功率充电至电池模块充电截止条件，静置10min，记录功率、时间、电压、温度、充电能量 d）在（45±2）℃下，以Prd恒功率放电至电池模块放电截止条件，静置10min，记录功率、时间、电压、温度、放电能量 e）以c）、d）步骤能量计算充放电能量效率 |  | CALB | 充放电机、温箱、液冷机 | 1 | 带高压箱
4 | 倍率充放电性能 | GB/T 36276-2023 | a) 电池模块初始化放电； b) 以Prc 恒功率充电至电池模块充电截止条件，静置10 min，记录功率、时间、电压、温度、充电能量； c) 以Prd 恒功率放电至电池模块放电截止条件，静置10 min，记录功率、时间、电压、温度、放电能量； d) 以2Prc 恒功率充电至电池模块充电截止条件，静置10 min，记录功率、时间、电压、温度、充电能量； e) 以Prc 恒功率充电至电池模块充电截止条件，静置10 min，记录功率、时间、电压、温度、充电能量； f) 以2Prd 恒功率放电至电池模块放电截止条件，静置10 min，记录功率、时间、电压、温度、放电能量； g) 以Prd 恒功率放电至电池模块放电截止条件，静置10 min，记录功率、时间、电压、温度、放电能量； h) 以2Prc 恒功率充电至电池模块充电截止条件，静置10 min，记录功率、时间、电压、温度、充电能量； i) 以2Prd 恒功率放电至电池模块的放电截止条件，记录功率、时间、电压、温度、放电能量； j) 以步骤b)的充电能量和步骤d)的充电能量计算2Prc充电能量相对于Prc 充电能量的能量保持率， 以步骤c)的放电能量和步骤f)的放电能量计算2Prd放电能量相对于Prd 放电能量的能量保持率， 以步骤h)的充电能量和步骤i)的放电能量计算2Prc、2Prd 恒功率充放电能量效率 若为液冷系统，则液冷策略开启 | a）2Prc充电能量相对于 Prc充电能量的能量保持率不小于 98.5% b）2Prd放电能量相对于 Prd放电能量的能量保持率不小于 97.5%; c）2Prc、2Prd恒功率充放电能量效率不小于 90.0%。 | CALB | 充放电机、温箱、液冷机 | 1 | 带高压箱
5 | 25摄氏度充放电性能-簇 | GB/T 36276-2023 | a)电池簇进行初始化放电； b）以Prc恒功率充电至电池簇充电截止条件，静置10min，记录功率、时间、电压、电流、温度、电池模块电压极差、电池单体电压极差、电池单体温度极差、初始充电能量； c）以Prd恒功率放电至电池簇放电截止条件，静置10min，记录功率、时间、电压、电流、温度、电池模块电压极差、电池单体电压极差、电池单体温度极差、初始充电能量； d)断开试验样品和充放电机装置的连接，断开电池管理系统与充放电装置的连接； e)以上步骤b)的初始充电能量和步骤c)的初始放电能量计算初始充放电能量效率，分别计算充放电结束时电池模块电压极差与电池模块标称电压的百分比。 | a)初始充电能量不小于额定充电能量； b)初始放电能量不小于额定放电能量； c)初始充放电能量效率不小于95.0%； d)充电结束时电池单体电压极差不大于250mV； e)放电结束时电池单体电压极差不大于300mV； f)充电结束时电池单体温度极差不大于6℃； g)放电结束时电池单体温度极差不大于6℃； h)充电结束时电池模块电压极差不大于电池模块标称电压的5.0%； i)放电结束时电池模块电压极差不大于电池模块标称电压的5.0% | CALB | 充放电机、温箱、液冷机 | 1 | 带高压箱
四、电气安全性能测试
1 | 绝缘 | GB/T 36276-2023 | a) 电池模块初始化充电，将电池模块/电池簇的正极外部裸露可导电部分与绝缘耐压试验装置连接,关闭电池模块的绝缘电阻监测功能; b)按表16 施加试验电压,持续1 min,记录正极与外部裸露可导电部分绝缘电阻、试验电压,断开绝缘耐压试验装置与电池模块的连接; c)将电池模块的负极、外部裸露可导电部分与绝缘耐压试验装置连接; d)按表16 施加试验电压,持续1 min,记录负极与外部裸露可导电部分绝缘电阻、试验电压，断 开绝缘耐压试验装置与电池模块的连接,取出试验样品; e)分别计算正负极与外部裸露可导电部分绝缘电阻和电池模块标称电压的比值。 | 电池模块正极与外部裸露可导电部分之间、电池模块负极与外部裸露可导电部分之间的绝缘电阻与标称电压的比值均不应小于1000 Ω/V。 | CALB | 绝缘耐压仪 | 1 | 高压线束
2 | 耐压 | GB/T 36276-2023 | a) 电池模块初始化充电，将电池模块/电池簇的正极外部裸露可导电部分与绝缘耐压试验装置连接,关闭电池模块的绝缘电阻监测功能; b)按表 17 施加直流试验电压，以小于或等于 50%试验电压开始,10 s 之内增加至试验电压并保持 60 s,记录试验电压、漏电流,记录试验现象,包括击穿、闪络,断开绝缘耐压试验装置与电池模块的连接; c)将电池模块的负极、外部裸露可导电部分与绝缘耐压试验装置连接; d)按表17施加直流试验电压,以小于或等于 50%试验电压开始,10 s 之内增加至试验电压并保持 60 s,记录试验电压、漏电流,记录试验现象,包括击穿、闪络,断开绝缘耐压试验装置与电池模块的连接; e)将电池模块的正极、外部裸露可导电部分与绝缘耐压试验装置连接; f)按表17施加频率为45 H2~62 H的正弦交流试验电压,保持 60 s,记录试验电压,记录试验现象,包括击穿、闪络,断开绝缘耐压试验装置与电池模块的连接; g)将电池模块的负极、外部裸露可导电部分与绝缘耐压试验装置连接; h)按表17 施加频率为45 H2~62 H 的正弦交流试验电压,保持 60 s,记录试验电压，记录试验现象,包括击穿、闪络,断开绝缘耐压试验装置与电池模块的连接。 | a) 耐压DC：不应发生击穿或闪络现象，直流耐压漏电流应小于10 mA； b) 耐压AC：不应发生击穿或闪络现象。 | CALB | 绝缘耐压仪 | 1 | 高压线束
3 | 短路 | GB/T 36276-2023 | a) 调节短路试验装置与电池模块正极连接处中心位置到短路试验装置与电池模块负极连接处中心位置之间的试验装置电阻至[0.8,1.0]mΩ，记录试验装置电阻； b) 将完成了初始化充电的电池模块与短路试验装置连接； c) 将短路试验装置的电压和温度数据采样线与电池模块连接； d) 测量电池模块正极汇流排中心点到短路试验装置与电池模块正极连接处中心位置之间的正极接触电阻，调整短路试验装置与电池模块正极的连接状态至正极接触电阻小于等于0.1 mΩ，记录正极接触电阻； e) 测量电池模块负极汇流排中心点到短路试验装置与电池模块负极连接处中心位置之间的负极接触电阻，调整短路试验装置与电池模块负极的连接状态至负极接触电阻小于等于0.1 mΩ，记录负极接触电阻； f) 按照公式（12）计算外部线路电阻； g) 启动短路试验装置，在电池模块正极和负极之间形成电流回路，保持10 min，断开电流回路，观察1 h，记录电流、时间、电压、温度； h) 记录试验现象，包括膨胀、漏液、冒烟、起火、爆炸； i) 断开试验样品和短路试验装置的连接，拆除数据采样线，更换试验样品； j) 调节短路试验装置与电池模块正极连接处中心位置到短路试验装置与电池模块负极连接处中心位置之间的试验装置电阻至[27.0,32.8]mΩ，记录试验装置电阻； k) 重复步骤b)～f)； l) 启动短路试验装置，在电池模块正极和负极之间形成电流回路，保持30 min，断开电流回路，观察1 h，记录电流、时间、电压、温度； m) 记录试验现象，包括膨胀、漏液、冒烟、起火、爆炸； n) 断开试验样品和短路试验装置的连接，拆除数据采样线，取出试验样品。 | 电池模块初始化充电后以1mΩ外部线路短路10min或以30mΩ外部线路短路30min，均不应起火、爆炸 | CALB | 短路试验机、数采 | 1 | 从板采集/贴线采集电压
| 过充 | GB/T 36276-2023 | 电池模块过充电性能试验按照下列步骤进行： a) 将 完成了初始化充电的电池模块与充放电装置连接； b) 将充放电装置的电压和温度数据采样线与电池模块连接； c) 以I=Prc/Unom 恒流充电至任一电池单体电压达到电池单体充电截止电压的1.5 倍或时间达到1 h时停止充电，观察1 h，记录电流、时间、电压、温度； d) 记录试验现象，包括膨胀、漏液、冒烟、起火、爆炸； | 电池模块初始化充电后以Prc/Unom恒流充电至任一电池单体电压达到电池单体充电截止电压的1.5倍或时间达到1h，不应起火、不应爆炸。 |  |  | 1 | 贴线采集电压
五、热安全性能测试
1 | 热失控扩散 | GB/T 36276-2023 | a） 将完成了初始化充电的电池模块置于热失控试验装置内； b）以电池模块中心位置的电池单体或最小并联单元为热失控触发对象,将其正负极与充放电装置及其电压数据采样线连接,并保持热失控触发对象与相邻电池的电气连接; c）将温度传感器布置于触发对象所有电池单体的表面与正负极柱等距且离正负极柱最近的位置,设置温度采样周期为1s,设定连续监测到三个温升速率值均≥3 ℃/s 或起火或爆炸为发生热失控的判定条件; d)以与触发对象相邻的两个电池单体为热失控监测对象,将温度传感器布置于紧邻触发对象的监测对象表面的对侧中心位置或监测对象正负极柱所在表面且与正负极柱等距的位置; e）以触发对象的额定功率与其标称电压的比值作为电流值对触发对象进行恒流充电，记录触发对象的时间、电压、电流、温度、温升速率,记录监测对象的时间、电压、温度、温升速率,记录电池模块的试验现象,包括膨胀、漏液、冒烟、起火、爆炸; f）当触发对象所有电池单体达到发生热失控的判定条件或温度达到 300 C或试验时间达到 4 h或监测对象达到发生热失控的判定条件时,停止充电,观察 1h,记录时间、电压、温度、温升速率,记录电池模块的试验现象,包括膨胀、漏液、冒烟、起火、爆炸; g）按照GB/T 36276-2023 6.7.1.5.1进行绝缘性能试验; h）断开试验样品和充放电装置的连接拆除数据采样线,取出试验样品 i）以发生热失控的判定条件判定监测对象是否发生热失控。 | a) 电池模块内任一电池单体温度升高后,不应触发其他电池单体发生热失控,； b) 不应起火,不应爆炸； c) 绝缘DC：绝缘电阻与标称电压的比值均不应小于1000 Ω/V。 | CALB | 过充试验机、液冷机、带升降台的沉水池、数采 | 1 | 贴线采集电压、温度
六、机械安全性能测试
1 | 振动 | GB/T 36276-2023 | a)电池模块初始化充电后，置于振动试验装置上并固定 b)根据表18设置随机振动波谱参数，在X、Y、Z三个方向分别进行随机振动，观察1h，记录试验现象，包括膨胀、漏液、冒烟、起火、爆炸 c)按照GB/T 36276-2023 6.7.1.5和6.7.1.6依次进行绝缘性能试验和耐压性能试验 | a）电池模块初始化充电后在 X、Y、Z 轴三个方向随机振动,不应漏液,不应冒烟,不应起火,不应爆炸 b) 绝缘DC：绝缘电阻与标称电压的比值均不应小于1000 Ω/V。； c) 耐压DC：不应发生击穿或闪络现象，直流耐压漏电流应小于10 mA； d) 耐压AC：不应发生击穿或闪络现象。 | CALB | 振动台 | 1 | 从板采集
2 | 箱体气密/水冷系统气密性检测 | GB/T 36276-2023 | 箱体气密性检测 连接气密设备，通如3.5KPa压力，充气60S，保压40S，测试60S，测试系统泄漏量 水冷系统气密性检测 连接气密设备，如255KPa压力，充气45S，保压60S，测试60S，测试系统泄漏量 | 记录气压和泄漏量 箱体气密：泄漏量应不大于70pa； （1）若60s后泄漏量≤70Pa，则测试合格，直接结束； （2）若60s泄漏量>70Pa，则延长保压时间至480s； （3）若480s泄漏量≤600Pa，同样判定为合格，结束； （4）若480s后泄漏量>600Pa，则判定为不合格。 水冷系统气密： （1）记录液冷管路是否破裂； （2）压降泄漏值-40Pa≤△P≤80Pa 考虑A样环境干扰因素，样件首次检测不合格时，可静置一分钟进行二次检测，二次检测合格，可判定为合格 | CALB | 气密设备 | 1 | 气密工装
7、其他-热管理
1 | 热管理测试项（不同制冷策略验证测试）-包 | 研发输入 |  | a）研发验证，暂无要求 | CALB | 充放电机、温箱、液冷机 | 1 | 带高压箱
1 | 热管理测试项（不同制冷策略验证测试）-簇 | 研发输入 |  | a）研发验证，暂无要求 | CALB | 充放电机、温箱、液冷机 | 1 | 带高压箱

## DV测试矩阵
392-6.25MWh液冷集装箱插箱DV测试矩阵
试验用途 | DV测试 |  |  |  |  | 4月21 | 22 | 23 | 24 | 25 | 26 | 27
样件编号 | 1#、3#、5#、9#（熔断器） | 10# | 1# | 3# | 9# |  |  |  | 10#
测试地点 | CALB | CALB | CALB | CALB | CALB |  |  |  | 1#3#5#9#
预计送样时间 | 2025-04-16 | 2025-04-16 | 2025-04-16 | 2025-04-16 | 2025-04-16 | 28 | 29 | 30 | 2025-05-01 | 2 | 3 | 4
实验计划开始时间 | 2025-04-22 | 2025-04-22 | 2025-05-12 | 2025-05-12 | 2025-05-12
实验计划结束时间 | 2025-05-06 | 2025-05-07 | 2025-05-13 | 2025-05-13 | 2025-05-13
项目 | 常规&电性能&电气安全 | 电性能&电气安全&机械安全 | 电气安全 | 电气安全 | 电气安全&热安全 | 5 | 6 | 7 | 8 | 9 | 10 | 11
1 | 绝缘&耐压-单包 [1D] | 外观、尺寸、重量 [1D] | 绝缘&耐压 [1D] | 绝缘&耐压 [1D] | 绝缘&耐压 [1D]
2 | 绝缘&耐压-簇 [1D] | 绝缘&耐压 [1D] | 振动 [2D] | 过充电性能 [2D] | 25℃初始充放电性能 [1D]
3 | 热管理-簇 [6D] | 25℃初始充放电性能 [1D] |  |  | 热失控扩散 [2D]
4 | 25℃初始充放电性能 [6D] | 5℃初始充放电性能 [1D] |  |  |  | 12 | 13 | 14 | 15 | 16 | 17 | 18
5 |  | 45℃初始充放电性能 [1D]
6 |  | 热管理-单包 [6D] |  |  |  | 1#
7 |  | 倍率充放电性能 [2D] |  |  |  | 3#
8 |  | 短路 [1D] |  |  |  | 9#
累计时间 | 14 | 14 | 3 | 3 | 4
高低压线束工装 | 1 | 1 | 1 | 1
气密工装 |  | 1
高压箱 | 1 | 1
机械工装 |  | 1
备注： | 插箱有两种，A有熔断器型号，B无熔断器型号，需将带熔断器插箱放置在簇支架，从上至下第二位置处
电池插箱型号（有熔断器）：30010440
电池插箱型号（无Fuse）:30010349
簇级位置安装信息
无熔断器型号
熔断器型号
无熔断器型号
无熔断器型号
高压箱

## 测试项及时间
序号 | 样品阶段 | 测试项目 | 产品编号 | 计划开始时间 | 计划结束时间 | 实际开始时间 | 实际结束时间
1 | A样 | 绝缘&耐压 | 10# | 2025-04-22 | 2025-04-23 | 2025-04-22 | 2025-04-23
2 | A样 | 初始充放电性能（25℃、5℃、45℃） |  | 2025-04-24 | 2025-04-26
3 | A样 | 热管理-单包 |  | 2025-04-27 | 2025-05-02
4 | A样 | 倍率充放电性能 |  | 2025-05-03 | 2025-05-05
5 | A样 | 短路 |  | 2025-05-11 | 2025-05-12
6 | A样 | 绝缘&耐压-簇 | 簇-1#3#5#9# | 2025-04-22 | 2025-04-23 | 2025-04-22 | 2025-04-23
7 | A样 | 热管理-簇 |  | 2025-04-24 | 2025-04-30
8 | A样 | 充放电性能 |  | 2025-05-01 | 2025-05-06
9 | A样 | 振动 | 1# | 2025-05-12 | 2025-05-13
|  | 热失控扩散 | 9# | 2025-05-12 | 2025-05-13
|  | 过充电性能（委外，4月底开始走流程） | 3# | 2025-05-12 | 2025-05-13